## LEIA-ME
Biblioteca de curvas granulométricas – núcleo DE / EUA / BR
Versão do esquema 1.0 · gerada em 2026-10-27 · fonte única: build_db.py (o CSV/JSON e esta planilha saem do mesmo script)
Abas
Curvas – catálogo (1 linha por curva) com contagem de pontos por status (fórmulas sobre a aba Pontos)
Pontos – formato longo: 1 linha por curva × peneira, com limites min/max, status e fonte de cada valor
Tolerancias_DNIT – Tabela 3 da DNIT 031/2024-ES (faixa de trabalho)
Fontes – referência completa de cada source_id
Legenda de status (cor de fundo na aba Pontos)
V1 – verificado na fonte primária (texto oficial da norma)
V2 – verificado em fonte secundária que reproduz a norma (DOT, FHWA/NCHRP, wiki acadêmico)
K – conhecimento prévio do autor: conferir contra a norma antes de uso científico
P – pendente: preencher pass_min / pass_max (colunas M e N) com o exemplar da norma e mudar status para V1
Como preencher uma linha P
1) Filtre a aba Pontos por status = P. 2) Digite pass_min e pass_max. 3) Troque status para V1 e preencha source_locator (ex.: 'Tabela 7, p. 14').
Exemplo de linha preenchida: DE_TL0713_SMA11S ¦ 5,6 mm ¦ pass_min 35 ¦ pass_max 45 ¦ status V2 ¦ RUB_REKOTI_SMA ¦ Tabela 8
Para a base Python, faça as mesmas edições em build_db.py (fonte única) e rode-o de novo.
Convenções
pass_min vazio com pass_max preenchido = só limite máximo (ex.: ponto de controle Superpave '< 90 %').
limit_type: faixa (envelope contínuo) · ponto_controle (Superpave) · PCS_limiar (peneira de controle primário: abaixo → graduação grossa).
Atenção: TL Asphalt-StB 07/13 está sendo substituída pela TL Asphalt-StB 25; DNIT 031/2006 foi cancelada pela 031/2024.

## Curvas
curve_id | country | standard | edition | family | designation | application | nmas_mm | dmax_mm | n_V1 | n_V2 | n_K | n_P | n_total | %_verificado
BR_DNIT031-2024_A-25 | BR | DNIT 031/2024-ES | 2024 (errata 2025) | CA denso (concreto asfáltico) | Faixa A-25 | rolamento / ligação / base / regularização (esp. ≥ 2,5×TNM) | 25.4 | 38.1 | 13 | 0 | 0 | 0 | 13 | 100%
BR_DNIT031-2024_B-19 | BR | DNIT 031/2024-ES | 2024 (errata 2025) | CA denso (concreto asfáltico) | Faixa B-19 | rolamento / ligação / base / regularização (esp. ≥ 2,5×TNM) | 19.1 | 25.4 | 12 | 0 | 0 | 0 | 12 | 100%
BR_DNIT031-2024_C-12,5 | BR | DNIT 031/2024-ES | 2024 (errata 2025) | CA denso (concreto asfáltico) | Faixa C-12,5 | rolamento / ligação / base / regularização (esp. ≥ 2,5×TNM) | 12.7 | 19.1 | 11 | 0 | 0 | 0 | 11 | 100%
BR_DNIT031-2024_D-9,5 | BR | DNIT 031/2024-ES | 2024 (errata 2025) | CA denso (concreto asfáltico) | Faixa D-9,5 | rolamento / ligação / base / regularização (esp. ≥ 2,5×TNM) | 9.5 | 12.7 | 10 | 0 | 0 | 0 | 10 | 100%
BR_DNIT031-2006_A | BR | DNIT 031/2006-ES | 2006 (cancelada) | CA denso (concreto asfáltico) | Faixa A | ligação (binder) | 38.1 | 50.8 | 0 | 0 | 10 | 0 | 10 | 0%
BR_DNIT031-2006_B | BR | DNIT 031/2006-ES | 2006 (cancelada) | CA denso (concreto asfáltico) | Faixa B | ligação / rolamento | 25.4 | 38.1 | 0 | 0 | 9 | 0 | 9 | 0%
BR_DNIT031-2006_C | BR | DNIT 031/2006-ES | 2006 (cancelada) | CA denso (concreto asfáltico) | Faixa C | rolamento | 12.7 | 19.1 | 0 | 0 | 8 | 0 | 8 | 0%
US_M323_37.5 | US | AASHTO M 323 | M 323 (atual) | Superpave denso (control points) | 37.5 mm NMAS | conforme projeto (rolamento/ligação/base) | 37.5 | 50 | 0 | 5 | 0 | 0 | 5 | 100%
US_M323_25.0 | US | AASHTO M 323 | M 323 (atual) | Superpave denso (control points) | 25.0 mm NMAS | conforme projeto (rolamento/ligação/base) | 25 | 37.5 | 0 | 5 | 0 | 0 | 5 | 100%
US_M323_19.0 | US | AASHTO M 323 | M 323 (atual) | Superpave denso (control points) | 19.0 mm NMAS | conforme projeto (rolamento/ligação/base) | 19 | 25 | 0 | 5 | 0 | 0 | 5 | 100%
US_M323_12.5 | US | AASHTO M 323 | M 323 (atual) | Superpave denso (control points) | 12.5 mm NMAS | conforme projeto (rolamento/ligação/base) | 12.5 | 19 | 0 | 5 | 0 | 0 | 5 | 100%
US_M323_9.5 | US | AASHTO M 323 | M 323 (atual) | Superpave denso (control points) | 9.5 mm NMAS | conforme projeto (rolamento/ligação/base) | 9.5 | 12.5 | 0 | 5 | 0 | 0 | 5 | 100%
US_M323_4.75 | US | AASHTO M 323 | M 323 (atual) | Superpave denso (control points) | 4.75 mm NMAS | camada fina / nivelamento | 4.75 | 9.5 | 0 | 0 | 4 | 0 | 4 | 0%
US_M325_SMA_25.0 | US | AASHTO M 325 (NCHRP 9-8) | NCHRP Rep. 425 / M 325 | SMA | SMA 25.0 mm NMAS | rolamento | 25 | 37.5 | 0 | 5 | 6 | 0 | 11 | 45.45%
US_M325_SMA_19.0 | US | AASHTO M 325 (NCHRP 9-8) | NCHRP Rep. 425 / M 325 | SMA | SMA 19.0 mm NMAS | rolamento | 19 | 25 | 0 | 5 | 5 | 0 | 10 | 50%
US_M325_SMA_12.5 | US | AASHTO M 325 (NCHRP 9-8) | NCHRP Rep. 425 / M 325 | SMA | SMA 12.5 mm NMAS | rolamento | 12.5 | 19 | 0 | 5 | 4 | 0 | 9 | 55.56%
US_M325_SMA_9.5 | US | AASHTO M 325 (NCHRP 9-8) | NCHRP Rep. 425 / M 325 | SMA | SMA 9.5 mm NMAS | rolamento | 9.5 | 12.5 | 0 | 5 | 3 | 0 | 8 | 62.5%
US_M325_SMA_4.75 | US | AASHTO M 325 (NCHRP 9-8) | NCHRP Rep. 425 / M 325 | SMA | SMA 4.75 mm NMAS | rolamento | 4.75 | 9.5 | 0 | 6 | 1 | 0 | 7 | 85.71%
DE_TL0713_SMA11S | DE | TL Asphalt-StB 07/13 | 2007/2013 | SMA (Splittmastixasphalt) | SMA 11 S | Deckschicht (rolamento) | 11.2 | 16 | 0 | 3 | 2 | 1 | 6 | 50%
DE_TL0713_SMA8S | DE | TL Asphalt-StB 07/13 | 2007/2013 | SMA (Splittmastixasphalt) | SMA 8 S | Deckschicht (rolamento) | 8 | 11.2 | 0 | 3 | 2 | 0 | 5 | 60%
DE_TL0713_SMA8N | DE | TL Asphalt-StB 07/13 | 2007/2013 | SMA (Splittmastixasphalt) | SMA 8 N | Deckschicht (rolamento) | 8 | 11.2 | 0 | 3 | 2 | 0 | 5 | 60%
DE_TL0713_SMA5S | DE | TL Asphalt-StB 07/13 | 2007/2013 | SMA (Splittmastixasphalt) | SMA 5 S | Deckschicht (rolamento) | 5.6 | 8 | 0 | 3 | 1 | 0 | 4 | 75%
DE_TL0713_SMA5N | DE | TL Asphalt-StB 07/13 | 2007/2013 | SMA (Splittmastixasphalt) | SMA 5 N | Deckschicht (rolamento) | 5.6 | 8 | 0 | 3 | 1 | 0 | 4 | 75%
DE_TL0713_AC32TS | DE | TL Asphalt-StB 07/13 | 2007/2013 | AC (Asphaltbeton) | AC 32 T S | Tragschicht (base) | 31.5 | 45 | 0 | 0 | 2 | 5 | 7 | 0%
DE_TL0713_AC22TS | DE | TL Asphalt-StB 07/13 | 2007/2013 | AC (Asphaltbeton) | AC 22 T S | Tragschicht (base) | 22.4 | 31.5 | 0 | 0 | 2 | 5 | 7 | 0%
DE_TL0713_AC32TN | DE | TL Asphalt-StB 07/13 | 2007/2013 | AC (Asphaltbeton) | AC 32 T N | Tragschicht (base) | 31.5 | 45 | 0 | 0 | 2 | 5 | 7 | 0%
DE_TL0713_AC22TN | DE | TL Asphalt-StB 07/13 | 2007/2013 | AC (Asphaltbeton) | AC 22 T N | Tragschicht (base) | 22.4 | 31.5 | 0 | 0 | 2 | 5 | 7 | 0%
DE_TL0713_AC22BS | DE | TL Asphalt-StB 07/13 | 2007/2013 | AC (Asphaltbeton) | AC 22 B S | Binderschicht (ligação) | 22.4 | 31.5 | 0 | 0 | 2 | 6 | 8 | 0%
DE_TL0713_AC16BS | DE | TL Asphalt-StB 07/13 | 2007/2013 | AC (Asphaltbeton) | AC 16 B S | Binderschicht (ligação) | 16 | 22.4 | 0 | 0 | 2 | 5 | 7 | 0%
DE_TL0713_AC16BN | DE | TL Asphalt-StB 07/13 | 2007/2013 | AC (Asphaltbeton) | AC 16 B N | Binderschicht (ligação) | 16 | 22.4 | 0 | 0 | 2 | 5 | 7 | 0%
DE_TL0713_AC16DS | DE | TL Asphalt-StB 07/13 | 2007/2013 | AC (Asphaltbeton) | AC 16 D S | Deckschicht (rolamento) | 16 | 22.4 | 0 | 0 | 2 | 5 | 7 | 0%
DE_TL0713_AC11DS | DE | TL Asphalt-StB 07/13 | 2007/2013 | AC (Asphaltbeton) | AC 11 D S | Deckschicht (rolamento) | 11.2 | 16 | 0 | 0 | 2 | 5 | 7 | 0%
DE_TL0713_AC8DS | DE | TL Asphalt-StB 07/13 | 2007/2013 | AC (Asphaltbeton) | AC 8 D S | Deckschicht (rolamento) | 8 | 11.2 | 0 | 0 | 2 | 4 | 6 | 0%
DE_TL0713_AC11DN | DE | TL Asphalt-StB 07/13 | 2007/2013 | AC (Asphaltbeton) | AC 11 D N | Deckschicht (rolamento) | 11.2 | 16 | 0 | 0 | 2 | 5 | 7 | 0%
DE_TL0713_AC8DN | DE | TL Asphalt-StB 07/13 | 2007/2013 | AC (Asphaltbeton) | AC 8 D N | Deckschicht (rolamento) | 8 | 11.2 | 0 | 0 | 2 | 4 | 6 | 0%
DE_TL0713_AC8DL | DE | TL Asphalt-StB 07/13 | 2007/2013 | AC (Asphaltbeton) | AC 8 D L | Deckschicht (rolamento) | 8 | 11.2 | 0 | 0 | 2 | 4 | 6 | 0%
DE_TL0713_AC5DL | DE | TL Asphalt-StB 07/13 | 2007/2013 | AC (Asphaltbeton) | AC 5 D L | Deckschicht (rolamento) | 5.6 | 8 | 0 | 0 | 2 | 3 | 5 | 0%
DE_TL0713_PA16 | DE | TL Asphalt-StB 07/13 | 2007/2013 | PA (Offenporiger Asphalt) | PA 16 | Deckschicht drenante | 16 | 22.4 | 0 | 0 | 2 | 5 | 7 | 0%
DE_TL0713_PA11 | DE | TL Asphalt-StB 07/13 | 2007/2013 | PA (Offenporiger Asphalt) | PA 11 | Deckschicht drenante | 11.2 | 16 | 0 | 0 | 2 | 4 | 6 | 0%
DE_TL0713_PA8 | DE | TL Asphalt-StB 07/13 | 2007/2013 | PA (Offenporiger Asphalt) | PA 8 | Deckschicht drenante | 8 | 11.2 | 0 | 0 | 2 | 3 | 5 | 0%
TOTAL | [8 empty] | 46 | 66 | 92 | 79 | 283 | 39.58%
%_verificado = (V1+V2)/total de pontos da curva (exclui limiares de PCS). Contagens vêm da aba Pontos.

## Pontos
curve_id | country | standard | edition | family | designation | application | nmas_mm | dmax_mm | sieve_mm | sieve_name | pass_min | pass_max | limit_type | status | source_id | source_locator | note
BR_DNIT031-2024_A-25 | BR | DNIT 031/2024-ES | 2024 (errata 2025) | CA denso (concreto asfáltico) | Faixa A-25 | rolamento / ligação / base / regularização (esp. ≥ 2,5×TNM) | 25.4 | 38.1 | 38.1 | 1 1/2" | 100 | 100 | faixa | V1 | DNIT031_2024 | Tabela 1, p. 8
BR_DNIT031-2024_A-25 | BR | DNIT 031/2024-ES | 2024 (errata 2025) | CA denso (concreto asfáltico) | Faixa A-25 | rolamento / ligação / base / regularização (esp. ≥ 2,5×TNM) | 25.4 | 38.1 | 25.4 | 1" | 90 | 100 | faixa | V1 | DNIT031_2024 | Tabela 1, p. 8
BR_DNIT031-2024_A-25 | BR | DNIT 031/2024-ES | 2024 (errata 2025) | CA denso (concreto asfáltico) | Faixa A-25 | rolamento / ligação / base / regularização (esp. ≥ 2,5×TNM) | 25.4 | 38.1 | 19.1 | 3/4" | 75 | 89 | faixa | V1 | DNIT031_2024 | Tabela 1, p. 8
BR_DNIT031-2024_A-25 | BR | DNIT 031/2024-ES | 2024 (errata 2025) | CA denso (concreto asfáltico) | Faixa A-25 | rolamento / ligação / base / regularização (esp. ≥ 2,5×TNM) | 25.4 | 38.1 | 12.7 | 1/2" | 58 | 78 | faixa | V1 | DNIT031_2024 | Tabela 1, p. 8
BR_DNIT031-2024_A-25 | BR | DNIT 031/2024-ES | 2024 (errata 2025) | CA denso (concreto asfáltico) | Faixa A-25 | rolamento / ligação / base / regularização (esp. ≥ 2,5×TNM) | 25.4 | 38.1 | 9.5 | 3/8" | 48 | 71 | faixa | V1 | DNIT031_2024 | Tabela 1, p. 8
BR_DNIT031-2024_A-25 | BR | DNIT 031/2024-ES | 2024 (errata 2025) | CA denso (concreto asfáltico) | Faixa A-25 | rolamento / ligação / base / regularização (esp. ≥ 2,5×TNM) | 25.4 | 38.1 | 6.3 | 1/4" | 35 | 61 | faixa | V1 | DNIT031_2024 | Tabela 1, p. 8
BR_DNIT031-2024_A-25 | BR | DNIT 031/2024-ES | 2024 (errata 2025) | CA denso (concreto asfáltico) | Faixa A-25 | rolamento / ligação / base / regularização (esp. ≥ 2,5×TNM) | 25.4 | 38.1 | 4.8 | Nº 4 | 29 | 55 | faixa | V1 | DNIT031_2024 | Tabela 1, p. 8
BR_DNIT031-2024_A-25 | BR | DNIT 031/2024-ES | 2024 (errata 2025) | CA denso (concreto asfáltico) | Faixa A-25 | rolamento / ligação / base / regularização (esp. ≥ 2,5×TNM) | 25.4 | 38.1 | 2.36 | Nº 8 | 19 | 45 | faixa | V1 | DNIT031_2024 | Tabela 1, p. 8
BR_DNIT031-2024_A-25 | BR | DNIT 031/2024-ES | 2024 (errata 2025) | CA denso (concreto asfáltico) | Faixa A-25 | rolamento / ligação / base / regularização (esp. ≥ 2,5×TNM) | 25.4 | 38.1 | 1.18 | Nº 16 | 13 | 36 | faixa | V1 | DNIT031_2024 | Tabela 1, p. 8
BR_DNIT031-2024_A-25 | BR | DNIT 031/2024-ES | 2024 (errata 2025) | CA denso (concreto asfáltico) | Faixa A-25 | rolamento / ligação / base / regularização (esp. ≥ 2,5×TNM) | 25.4 | 38.1 | 0.6 | Nº 30 | 9 | 28 | faixa | V1 | DNIT031_2024 | Tabela 1, p. 8
BR_DNIT031-2024_A-25 | BR | DNIT 031/2024-ES | 2024 (errata 2025) | CA denso (concreto asfáltico) | Faixa A-25 | rolamento / ligação / base / regularização (esp. ≥ 2,5×TNM) | 25.4 | 38.1 | 0.3 | Nº 50 | 5 | 21 | faixa | V1 | DNIT031_2024 | Tabela 1, p. 8
BR_DNIT031-2024_A-25 | BR | DNIT 031/2024-ES | 2024 (errata 2025) | CA denso (concreto asfáltico) | Faixa A-25 | rolamento / ligação / base / regularização (esp. ≥ 2,5×TNM) | 25.4 | 38.1 | 0.15 | Nº 100 | 2 | 14 | faixa | V1 | DNIT031_2024 | Tabela 1, p. 8
BR_DNIT031-2024_A-25 | BR | DNIT 031/2024-ES | 2024 (errata 2025) | CA denso (concreto asfáltico) | Faixa A-25 | rolamento / ligação / base / regularização (esp. ≥ 2,5×TNM) | 25.4 | 38.1 | 0.075 | Nº 200 | 1 | 7 | faixa | V1 | DNIT031_2024 | Tabela 1, p. 8
BR_DNIT031-2024_A-25 | BR | DNIT 031/2024-ES | 2024 (errata 2025) | CA denso (concreto asfáltico) | Faixa A-25 | rolamento / ligação / base / regularização (esp. ≥ 2,5×TNM) | 25.4 | 38.1 | 4.8 | PCP |  | 40 | PCS_limiar | V1 | DNIT031_2024 | Tabela 2, p. 8 | passante < limiar → comportamento graúdo; > limiar → fino
BR_DNIT031-2024_B-19 | BR | DNIT 031/2024-ES | 2024 (errata 2025) | CA denso (concreto asfáltico) | Faixa B-19 | rolamento / ligação / base / regularização (esp. ≥ 2,5×TNM) | 19.1 | 25.4 | 25.4 | 1" | 100 | 100 | faixa | V1 | DNIT031_2024 | Tabela 1, p. 8
BR_DNIT031-2024_B-19 | BR | DNIT 031/2024-ES | 2024 (errata 2025) | CA denso (concreto asfáltico) | Faixa B-19 | rolamento / ligação / base / regularização (esp. ≥ 2,5×TNM) | 19.1 | 25.4 | 19.1 | 3/4" | 90 | 100 | faixa | V1 | DNIT031_2024 | Tabela 1, p. 8
BR_DNIT031-2024_B-19 | BR | DNIT 031/2024-ES | 2024 (errata 2025) | CA denso (concreto asfáltico) | Faixa B-19 | rolamento / ligação / base / regularização (esp. ≥ 2,5×TNM) | 19.1 | 25.4 | 12.7 | 1/2" | 70 | 89 | faixa | V1 | DNIT031_2024 | Tabela 1, p. 8
BR_DNIT031-2024_B-19 | BR | DNIT 031/2024-ES | 2024 (errata 2025) | CA denso (concreto asfáltico) | Faixa B-19 | rolamento / ligação / base / regularização (esp. ≥ 2,5×TNM) | 19.1 | 25.4 | 9.5 | 3/8" | 55 | 82 | faixa | V1 | DNIT031_2024 | Tabela 1, p. 8
BR_DNIT031-2024_B-19 | BR | DNIT 031/2024-ES | 2024 (errata 2025) | CA denso (concreto asfáltico) | Faixa B-19 | rolamento / ligação / base / regularização (esp. ≥ 2,5×TNM) | 19.1 | 25.4 | 6.3 | 1/4" | 42 | 70 | faixa | V1 | DNIT031_2024 | Tabela 1, p. 8
BR_DNIT031-2024_B-19 | BR | DNIT 031/2024-ES | 2024 (errata 2025) | CA denso (concreto asfáltico) | Faixa B-19 | rolamento / ligação / base / regularização (esp. ≥ 2,5×TNM) | 19.1 | 25.4 | 4.8 | Nº 4 | 35 | 63 | faixa | V1 | DNIT031_2024 | Tabela 1, p. 8
BR_DNIT031-2024_B-19 | BR | DNIT 031/2024-ES | 2024 (errata 2025) | CA denso (concreto asfáltico) | Faixa B-19 | rolamento / ligação / base / regularização (esp. ≥ 2,5×TNM) | 19.1 | 25.4 | 2.36 | Nº 8 | 23 | 49 | faixa | V1 | DNIT031_2024 | Tabela 1, p. 8
BR_DNIT031-2024_B-19 | BR | DNIT 031/2024-ES | 2024 (errata 2025) | CA denso (concreto asfáltico) | Faixa B-19 | rolamento / ligação / base / regularização (esp. ≥ 2,5×TNM) | 19.1 | 25.4 | 1.18 | Nº 16 | 16 | 37 | faixa | V1 | DNIT031_2024 | Tabela 1, p. 8
BR_DNIT031-2024_B-19 | BR | DNIT 031/2024-ES | 2024 (errata 2025) | CA denso (concreto asfáltico) | Faixa B-19 | rolamento / ligação / base / regularização (esp. ≥ 2,5×TNM) | 19.1 | 25.4 | 0.6 | Nº 30 | 10 | 28 | faixa | V1 | DNIT031_2024 | Tabela 1, p. 8
BR_DNIT031-2024_B-19 | BR | DNIT 031/2024-ES | 2024 (errata 2025) | CA denso (concreto asfáltico) | Faixa B-19 | rolamento / ligação / base / regularização (esp. ≥ 2,5×TNM) | 19.1 | 25.4 | 0.3 | Nº 50 | 6 | 20 | faixa | V1 | DNIT031_2024 | Tabela 1, p. 8
BR_DNIT031-2024_B-19 | BR | DNIT 031/2024-ES | 2024 (errata 2025) | CA denso (concreto asfáltico) | Faixa B-19 | rolamento / ligação / base / regularização (esp. ≥ 2,5×TNM) | 19.1 | 25.4 | 0.15 | Nº 100 | 4 | 13 | faixa | V1 | DNIT031_2024 | Tabela 1, p. 8
BR_DNIT031-2024_B-19 | BR | DNIT 031/2024-ES | 2024 (errata 2025) | CA denso (concreto asfáltico) | Faixa B-19 | rolamento / ligação / base / regularização (esp. ≥ 2,5×TNM) | 19.1 | 25.4 | 0.075 | Nº 200 | 2 | 8 | faixa | V1 | DNIT031_2024 | Tabela 1, p. 8
BR_DNIT031-2024_B-19 | BR | DNIT 031/2024-ES | 2024 (errata 2025) | CA denso (concreto asfáltico) | Faixa B-19 | rolamento / ligação / base / regularização (esp. ≥ 2,5×TNM) | 19.1 | 25.4 | 4.8 | PCP |  | 47 | PCS_limiar | V1 | DNIT031_2024 | Tabela 2, p. 8 | passante < limiar → comportamento graúdo; > limiar → fino
BR_DNIT031-2024_C-12,5 | BR | DNIT 031/2024-ES | 2024 (errata 2025) | CA denso (concreto asfáltico) | Faixa C-12,5 | rolamento / ligação / base / regularização (esp. ≥ 2,5×TNM) | 12.7 | 19.1 | 19.1 | 3/4" | 100 | 100 | faixa | V1 | DNIT031_2024 | Tabela 1, p. 8
BR_DNIT031-2024_C-12,5 | BR | DNIT 031/2024-ES | 2024 (errata 2025) | CA denso (concreto asfáltico) | Faixa C-12,5 | rolamento / ligação / base / regularização (esp. ≥ 2,5×TNM) | 12.7 | 19.1 | 12.7 | 1/2" | 90 | 100 | faixa | V1 | DNIT031_2024 | Tabela 1, p. 8
BR_DNIT031-2024_C-12,5 | BR | DNIT 031/2024-ES | 2024 (errata 2025) | CA denso (concreto asfáltico) | Faixa C-12,5 | rolamento / ligação / base / regularização (esp. ≥ 2,5×TNM) | 12.7 | 19.1 | 9.5 | 3/8" | 73 | 89 | faixa | V1 | DNIT031_2024 | Tabela 1, p. 8
BR_DNIT031-2024_C-12,5 | BR | DNIT 031/2024-ES | 2024 (errata 2025) | CA denso (concreto asfáltico) | Faixa C-12,5 | rolamento / ligação / base / regularização (esp. ≥ 2,5×TNM) | 12.7 | 19.1 | 6.3 | 1/4" | 53 | 78 | faixa | V1 | DNIT031_2024 | Tabela 1, p. 8
BR_DNIT031-2024_C-12,5 | BR | DNIT 031/2024-ES | 2024 (errata 2025) | CA denso (concreto asfáltico) | Faixa C-12,5 | rolamento / ligação / base / regularização (esp. ≥ 2,5×TNM) | 12.7 | 19.1 | 4.8 | Nº 4 | 44 | 72 | faixa | V1 | DNIT031_2024 | Tabela 1, p. 8
BR_DNIT031-2024_C-12,5 | BR | DNIT 031/2024-ES | 2024 (errata 2025) | CA denso (concreto asfáltico) | Faixa C-12,5 | rolamento / ligação / base / regularização (esp. ≥ 2,5×TNM) | 12.7 | 19.1 | 2.36 | Nº 8 | 28 | 58 | faixa | V1 | DNIT031_2024 | Tabela 1, p. 8
BR_DNIT031-2024_C-12,5 | BR | DNIT 031/2024-ES | 2024 (errata 2025) | CA denso (concreto asfáltico) | Faixa C-12,5 | rolamento / ligação / base / regularização (esp. ≥ 2,5×TNM) | 12.7 | 19.1 | 1.18 | Nº 16 | 17 | 45 | faixa | V1 | DNIT031_2024 | Tabela 1, p. 8
BR_DNIT031-2024_C-12,5 | BR | DNIT 031/2024-ES | 2024 (errata 2025) | CA denso (concreto asfáltico) | Faixa C-12,5 | rolamento / ligação / base / regularização (esp. ≥ 2,5×TNM) | 12.7 | 19.1 | 0.6 | Nº 30 | 11 | 35 | faixa | V1 | DNIT031_2024 | Tabela 1, p. 8
BR_DNIT031-2024_C-12,5 | BR | DNIT 031/2024-ES | 2024 (errata 2025) | CA denso (concreto asfáltico) | Faixa C-12,5 | rolamento / ligação / base / regularização (esp. ≥ 2,5×TNM) | 12.7 | 19.1 | 0.3 | Nº 50 | 6 | 25 | faixa | V1 | DNIT031_2024 | Tabela 1, p. 8
BR_DNIT031-2024_C-12,5 | BR | DNIT 031/2024-ES | 2024 (errata 2025) | CA denso (concreto asfáltico) | Faixa C-12,5 | rolamento / ligação / base / regularização (esp. ≥ 2,5×TNM) | 12.7 | 19.1 | 0.15 | Nº 100 | 3 | 17 | faixa | V1 | DNIT031_2024 | Tabela 1, p. 8
BR_DNIT031-2024_C-12,5 | BR | DNIT 031/2024-ES | 2024 (errata 2025) | CA denso (concreto asfáltico) | Faixa C-12,5 | rolamento / ligação / base / regularização (esp. ≥ 2,5×TNM) | 12.7 | 19.1 | 0.075 | Nº 200 | 2 | 10 | faixa | V1 | DNIT031_2024 | Tabela 1, p. 8
BR_DNIT031-2024_C-12,5 | BR | DNIT 031/2024-ES | 2024 (errata 2025) | CA denso (concreto asfáltico) | Faixa C-12,5 | rolamento / ligação / base / regularização (esp. ≥ 2,5×TNM) | 12.7 | 19.1 | 2.36 | PCP |  | 39 | PCS_limiar | V1 | DNIT031_2024 | Tabela 2, p. 8 | passante < limiar → comportamento graúdo; > limiar → fino
BR_DNIT031-2024_D-9,5 | BR | DNIT 031/2024-ES | 2024 (errata 2025) | CA denso (concreto asfáltico) | Faixa D-9,5 | rolamento / ligação / base / regularização (esp. ≥ 2,5×TNM) | 9.5 | 12.7 | 12.7 | 1/2" | 100 | 100 | faixa | V1 | DNIT031_2024 | Tabela 1, p. 8
BR_DNIT031-2024_D-9,5 | BR | DNIT 031/2024-ES | 2024 (errata 2025) | CA denso (concreto asfáltico) | Faixa D-9,5 | rolamento / ligação / base / regularização (esp. ≥ 2,5×TNM) | 9.5 | 12.7 | 9.5 | 3/8" | 90 | 100 | faixa | V1 | DNIT031_2024 | Tabela 1, p. 8
BR_DNIT031-2024_D-9,5 | BR | DNIT 031/2024-ES | 2024 (errata 2025) | CA denso (concreto asfáltico) | Faixa D-9,5 | rolamento / ligação / base / regularização (esp. ≥ 2,5×TNM) | 9.5 | 12.7 | 6.3 | 1/4" | 65 | 89 | faixa | V1 | DNIT031_2024 | Tabela 1, p. 8
BR_DNIT031-2024_D-9,5 | BR | DNIT 031/2024-ES | 2024 (errata 2025) | CA denso (concreto asfáltico) | Faixa D-9,5 | rolamento / ligação / base / regularização (esp. ≥ 2,5×TNM) | 9.5 | 12.7 | 4.8 | Nº 4 | 53 | 83 | faixa | V1 | DNIT031_2024 | Tabela 1, p. 8
BR_DNIT031-2024_D-9,5 | BR | DNIT 031/2024-ES | 2024 (errata 2025) | CA denso (concreto asfáltico) | Faixa D-9,5 | rolamento / ligação / base / regularização (esp. ≥ 2,5×TNM) | 9.5 | 12.7 | 2.36 | Nº 8 | 32 | 67 | faixa | V1 | DNIT031_2024 | Tabela 1, p. 8
BR_DNIT031-2024_D-9,5 | BR | DNIT 031/2024-ES | 2024 (errata 2025) | CA denso (concreto asfáltico) | Faixa D-9,5 | rolamento / ligação / base / regularização (esp. ≥ 2,5×TNM) | 9.5 | 12.7 | 1.18 | Nº 16 | 20 | 52 | faixa | V1 | DNIT031_2024 | Tabela 1, p. 8
BR_DNIT031-2024_D-9,5 | BR | DNIT 031/2024-ES | 2024 (errata 2025) | CA denso (concreto asfáltico) | Faixa D-9,5 | rolamento / ligação / base / regularização (esp. ≥ 2,5×TNM) | 9.5 | 12.7 | 0.6 | Nº 30 | 13 | 40 | faixa | V1 | DNIT031_2024 | Tabela 1, p. 8
BR_DNIT031-2024_D-9,5 | BR | DNIT 031/2024-ES | 2024 (errata 2025) | CA denso (concreto asfáltico) | Faixa D-9,5 | rolamento / ligação / base / regularização (esp. ≥ 2,5×TNM) | 9.5 | 12.7 | 0.3 | Nº 50 | 8 | 29 | faixa | V1 | DNIT031_2024 | Tabela 1, p. 8
BR_DNIT031-2024_D-9,5 | BR | DNIT 031/2024-ES | 2024 (errata 2025) | CA denso (concreto asfáltico) | Faixa D-9,5 | rolamento / ligação / base / regularização (esp. ≥ 2,5×TNM) | 9.5 | 12.7 | 0.15 | Nº 100 | 4 | 19 | faixa | V1 | DNIT031_2024 | Tabela 1, p. 8
BR_DNIT031-2024_D-9,5 | BR | DNIT 031/2024-ES | 2024 (errata 2025) | CA denso (concreto asfáltico) | Faixa D-9,5 | rolamento / ligação / base / regularização (esp. ≥ 2,5×TNM) | 9.5 | 12.7 | 0.075 | Nº 200 | 2 | 10 | faixa | V1 | DNIT031_2024 | Tabela 1, p. 8
BR_DNIT031-2024_D-9,5 | BR | DNIT 031/2024-ES | 2024 (errata 2025) | CA denso (concreto asfáltico) | Faixa D-9,5 | rolamento / ligação / base / regularização (esp. ≥ 2,5×TNM) | 9.5 | 12.7 | 2.36 | PCP |  | 47 | PCS_limiar | V1 | DNIT031_2024 | Tabela 2, p. 8 | passante < limiar → comportamento graúdo; > limiar → fino
BR_DNIT031-2006_A | BR | DNIT 031/2006-ES | 2006 (cancelada) | CA denso (concreto asfáltico) | Faixa A | ligação (binder) | 38.1 | 50.8 | 50.8 | 2" | 100 | 100 | faixa | K | DNIT031_2006 | Tabela de faixas | NMAS/Dmax aproximados pela definição Superpave
BR_DNIT031-2006_A | BR | DNIT 031/2006-ES | 2006 (cancelada) | CA denso (concreto asfáltico) | Faixa A | ligação (binder) | 38.1 | 50.8 | 38.1 | 1 1/2" | 95 | 100 | faixa | K | DNIT031_2006 | Tabela de faixas | NMAS/Dmax aproximados pela definição Superpave
BR_DNIT031-2006_A | BR | DNIT 031/2006-ES | 2006 (cancelada) | CA denso (concreto asfáltico) | Faixa A | ligação (binder) | 38.1 | 50.8 | 25.4 | 1" | 75 | 100 | faixa | K | DNIT031_2006 | Tabela de faixas | NMAS/Dmax aproximados pela definição Superpave
BR_DNIT031-2006_A | BR | DNIT 031/2006-ES | 2006 (cancelada) | CA denso (concreto asfáltico) | Faixa A | ligação (binder) | 38.1 | 50.8 | 19.1 | 3/4" | 60 | 90 | faixa | K | DNIT031_2006 | Tabela de faixas | NMAS/Dmax aproximados pela definição Superpave
BR_DNIT031-2006_A | BR | DNIT 031/2006-ES | 2006 (cancelada) | CA denso (concreto asfáltico) | Faixa A | ligação (binder) | 38.1 | 50.8 | 9.5 | 3/8" | 35 | 65 | faixa | K | DNIT031_2006 | Tabela de faixas | NMAS/Dmax aproximados pela definição Superpave
BR_DNIT031-2006_A | BR | DNIT 031/2006-ES | 2006 (cancelada) | CA denso (concreto asfáltico) | Faixa A | ligação (binder) | 38.1 | 50.8 | 4.8 | Nº 4 | 25 | 50 | faixa | K | DNIT031_2006 | Tabela de faixas | NMAS/Dmax aproximados pela definição Superpave
BR_DNIT031-2006_A | BR | DNIT 031/2006-ES | 2006 (cancelada) | CA denso (concreto asfáltico) | Faixa A | ligação (binder) | 38.1 | 50.8 | 2 | Nº 10 | 20 | 40 | faixa | K | DNIT031_2006 | Tabela de faixas | NMAS/Dmax aproximados pela definição Superpave
BR_DNIT031-2006_A | BR | DNIT 031/2006-ES | 2006 (cancelada) | CA denso (concreto asfáltico) | Faixa A | ligação (binder) | 38.1 | 50.8 | 0.42 | Nº 40 | 10 | 30 | faixa | K | DNIT031_2006 | Tabela de faixas | NMAS/Dmax aproximados pela definição Superpave
BR_DNIT031-2006_A | BR | DNIT 031/2006-ES | 2006 (cancelada) | CA denso (concreto asfáltico) | Faixa A | ligação (binder) | 38.1 | 50.8 | 0.18 | Nº 80 | 5 | 20 | faixa | K | DNIT031_2006 | Tabela de faixas | NMAS/Dmax aproximados pela definição Superpave
BR_DNIT031-2006_A | BR | DNIT 031/2006-ES | 2006 (cancelada) | CA denso (concreto asfáltico) | Faixa A | ligação (binder) | 38.1 | 50.8 | 0.075 | Nº 200 | 1 | 8 | faixa | K | DNIT031_2006 | Tabela de faixas | NMAS/Dmax aproximados pela definição Superpave
BR_DNIT031-2006_B | BR | DNIT 031/2006-ES | 2006 (cancelada) | CA denso (concreto asfáltico) | Faixa B | ligação / rolamento | 25.4 | 38.1 | 38.1 | 1 1/2" | 100 | 100 | faixa | K | DNIT031_2006 | Tabela de faixas | NMAS/Dmax aproximados pela definição Superpave
BR_DNIT031-2006_B | BR | DNIT 031/2006-ES | 2006 (cancelada) | CA denso (concreto asfáltico) | Faixa B | ligação / rolamento | 25.4 | 38.1 | 25.4 | 1" | 95 | 100 | faixa | K | DNIT031_2006 | Tabela de faixas | NMAS/Dmax aproximados pela definição Superpave
BR_DNIT031-2006_B | BR | DNIT 031/2006-ES | 2006 (cancelada) | CA denso (concreto asfáltico) | Faixa B | ligação / rolamento | 25.4 | 38.1 | 19.1 | 3/4" | 80 | 100 | faixa | K | DNIT031_2006 | Tabela de faixas | NMAS/Dmax aproximados pela definição Superpave
BR_DNIT031-2006_B | BR | DNIT 031/2006-ES | 2006 (cancelada) | CA denso (concreto asfáltico) | Faixa B | ligação / rolamento | 25.4 | 38.1 | 9.5 | 3/8" | 45 | 80 | faixa | K | DNIT031_2006 | Tabela de faixas | NMAS/Dmax aproximados pela definição Superpave
BR_DNIT031-2006_B | BR | DNIT 031/2006-ES | 2006 (cancelada) | CA denso (concreto asfáltico) | Faixa B | ligação / rolamento | 25.4 | 38.1 | 4.8 | Nº 4 | 28 | 60 | faixa | K | DNIT031_2006 | Tabela de faixas | NMAS/Dmax aproximados pela definição Superpave
BR_DNIT031-2006_B | BR | DNIT 031/2006-ES | 2006 (cancelada) | CA denso (concreto asfáltico) | Faixa B | ligação / rolamento | 25.4 | 38.1 | 2 | Nº 10 | 20 | 45 | faixa | K | DNIT031_2006 | Tabela de faixas | NMAS/Dmax aproximados pela definição Superpave
BR_DNIT031-2006_B | BR | DNIT 031/2006-ES | 2006 (cancelada) | CA denso (concreto asfáltico) | Faixa B | ligação / rolamento | 25.4 | 38.1 | 0.42 | Nº 40 | 10 | 32 | faixa | K | DNIT031_2006 | Tabela de faixas | NMAS/Dmax aproximados pela definição Superpave
BR_DNIT031-2006_B | BR | DNIT 031/2006-ES | 2006 (cancelada) | CA denso (concreto asfáltico) | Faixa B | ligação / rolamento | 25.4 | 38.1 | 0.18 | Nº 80 | 8 | 20 | faixa | K | DNIT031_2006 | Tabela de faixas | NMAS/Dmax aproximados pela definição Superpave
BR_DNIT031-2006_B | BR | DNIT 031/2006-ES | 2006 (cancelada) | CA denso (concreto asfáltico) | Faixa B | ligação / rolamento | 25.4 | 38.1 | 0.075 | Nº 200 | 3 | 8 | faixa | K | DNIT031_2006 | Tabela de faixas | NMAS/Dmax aproximados pela definição Superpave
BR_DNIT031-2006_C | BR | DNIT 031/2006-ES | 2006 (cancelada) | CA denso (concreto asfáltico) | Faixa C | rolamento | 12.7 | 19.1 | 19.1 | 3/4" | 100 | 100 | faixa | K | DNIT031_2006 | Tabela de faixas | NMAS/Dmax aproximados pela definição Superpave
BR_DNIT031-2006_C | BR | DNIT 031/2006-ES | 2006 (cancelada) | CA denso (concreto asfáltico) | Faixa C | rolamento | 12.7 | 19.1 | 12.7 | 1/2" | 80 | 100 | faixa | K | DNIT031_2006 | Tabela de faixas | NMAS/Dmax aproximados pela definição Superpave
BR_DNIT031-2006_C | BR | DNIT 031/2006-ES | 2006 (cancelada) | CA denso (concreto asfáltico) | Faixa C | rolamento | 12.7 | 19.1 | 9.5 | 3/8" | 70 | 90 | faixa | K | DNIT031_2006 | Tabela de faixas | NMAS/Dmax aproximados pela definição Superpave
BR_DNIT031-2006_C | BR | DNIT 031/2006-ES | 2006 (cancelada) | CA denso (concreto asfáltico) | Faixa C | rolamento | 12.7 | 19.1 | 4.8 | Nº 4 | 44 | 72 | faixa | K | DNIT031_2006 | Tabela de faixas | NMAS/Dmax aproximados pela definição Superpave
BR_DNIT031-2006_C | BR | DNIT 031/2006-ES | 2006 (cancelada) | CA denso (concreto asfáltico) | Faixa C | rolamento | 12.7 | 19.1 | 2 | Nº 10 | 22 | 50 | faixa | K | DNIT031_2006 | Tabela de faixas | NMAS/Dmax aproximados pela definição Superpave
BR_DNIT031-2006_C | BR | DNIT 031/2006-ES | 2006 (cancelada) | CA denso (concreto asfáltico) | Faixa C | rolamento | 12.7 | 19.1 | 0.42 | Nº 40 | 8 | 26 | faixa | K | DNIT031_2006 | Tabela de faixas | NMAS/Dmax aproximados pela definição Superpave
BR_DNIT031-2006_C | BR | DNIT 031/2006-ES | 2006 (cancelada) | CA denso (concreto asfáltico) | Faixa C | rolamento | 12.7 | 19.1 | 0.18 | Nº 80 | 4 | 16 | faixa | K | DNIT031_2006 | Tabela de faixas | NMAS/Dmax aproximados pela definição Superpave
BR_DNIT031-2006_C | BR | DNIT 031/2006-ES | 2006 (cancelada) | CA denso (concreto asfáltico) | Faixa C | rolamento | 12.7 | 19.1 | 0.075 | Nº 200 | 2 | 10 | faixa | K | DNIT031_2006 | Tabela de faixas | NMAS/Dmax aproximados pela definição Superpave
US_M323_37.5 | US | AASHTO M 323 | M 323 (atual) | Superpave denso (control points) | 37.5 mm NMAS | conforme projeto (rolamento/ligação/base) | 37.5 | 50 | 50 | 50.0 mm | 100 | 100 | ponto_controle | V2 | INDOT_401_2026
US_M323_37.5 | US | AASHTO M 323 | M 323 (atual) | Superpave denso (control points) | 37.5 mm NMAS | conforme projeto (rolamento/ligação/base) | 37.5 | 50 | 37.5 | 37.5 mm | 90 | 100 | ponto_controle | V2 | INDOT_401_2026
US_M323_37.5 | US | AASHTO M 323 | M 323 (atual) | Superpave denso (control points) | 37.5 mm NMAS | conforme projeto (rolamento/ligação/base) | 37.5 | 50 | 25 | 25.0 mm |  | 90 | ponto_controle | V2 | INDOT_401_2026 |  | apenas máximo (< 90 %)
US_M323_37.5 | US | AASHTO M 323 | M 323 (atual) | Superpave denso (control points) | 37.5 mm NMAS | conforme projeto (rolamento/ligação/base) | 37.5 | 50 | 2.36 | 2.36 mm (No. 8) | 15 | 41 | ponto_controle | V2 | WisDOT_460 | Table 460-1
US_M323_37.5 | US | AASHTO M 323 | M 323 (atual) | Superpave denso (control points) | 37.5 mm NMAS | conforme projeto (rolamento/ligação/base) | 37.5 | 50 | 0.075 | 0.075 mm (No. 200) | 0 | 6 | ponto_controle | V2 | WisDOT_460 | Table 460-1
US_M323_37.5 | US | AASHTO M 323 | M 323 (atual) | Superpave denso (control points) | 37.5 mm NMAS | conforme projeto (rolamento/ligação/base) | 37.5 | 50 | 9.5 | PCS |  | 47 | PCS_limiar | K | AASHTO_M323 |  | % passante na PCS abaixo do limiar → graduação grossa
US_M323_25.0 | US | AASHTO M 323 | M 323 (atual) | Superpave denso (control points) | 25.0 mm NMAS | conforme projeto (rolamento/ligação/base) | 25 | 37.5 | 37.5 | 37.5 mm | 100 | 100 | ponto_controle | V2 | INDOT_401_2026
US_M323_25.0 | US | AASHTO M 323 | M 323 (atual) | Superpave denso (control points) | 25.0 mm NMAS | conforme projeto (rolamento/ligação/base) | 25 | 37.5 | 25 | 25.0 mm | 90 | 100 | ponto_controle | V2 | INDOT_401_2026
US_M323_25.0 | US | AASHTO M 323 | M 323 (atual) | Superpave denso (control points) | 25.0 mm NMAS | conforme projeto (rolamento/ligação/base) | 25 | 37.5 | 19 | 19.0 mm |  | 90 | ponto_controle | V2 | INDOT_401_2026 |  | apenas máximo (< 90 %)
US_M323_25.0 | US | AASHTO M 323 | M 323 (atual) | Superpave denso (control points) | 25.0 mm NMAS | conforme projeto (rolamento/ligação/base) | 25 | 37.5 | 2.36 | 2.36 mm (No. 8) | 19 | 45 | ponto_controle | V2 | WisDOT_460 | Table 460-1
US_M323_25.0 | US | AASHTO M 323 | M 323 (atual) | Superpave denso (control points) | 25.0 mm NMAS | conforme projeto (rolamento/ligação/base) | 25 | 37.5 | 0.075 | 0.075 mm (No. 200) | 1 | 7 | ponto_controle | V2 | WisDOT_460 | Table 460-1
US_M323_25.0 | US | AASHTO M 323 | M 323 (atual) | Superpave denso (control points) | 25.0 mm NMAS | conforme projeto (rolamento/ligação/base) | 25 | 37.5 | 4.75 | PCS |  | 40 | PCS_limiar | V2 | INDOT_401_2026 |  | % passante na PCS abaixo do limiar → graduação grossa
US_M323_19.0 | US | AASHTO M 323 | M 323 (atual) | Superpave denso (control points) | 19.0 mm NMAS | conforme projeto (rolamento/ligação/base) | 19 | 25 | 25 | 25.0 mm | 100 | 100 | ponto_controle | V2 | INDOT_401_2026
US_M323_19.0 | US | AASHTO M 323 | M 323 (atual) | Superpave denso (control points) | 19.0 mm NMAS | conforme projeto (rolamento/ligação/base) | 19 | 25 | 19 | 19.0 mm | 90 | 100 | ponto_controle | V2 | INDOT_401_2026
US_M323_19.0 | US | AASHTO M 323 | M 323 (atual) | Superpave denso (control points) | 19.0 mm NMAS | conforme projeto (rolamento/ligação/base) | 19 | 25 | 12.5 | 12.5 mm |  | 90 | ponto_controle | V2 | INDOT_401_2026 |  | apenas máximo (< 90 %)
US_M323_19.0 | US | AASHTO M 323 | M 323 (atual) | Superpave denso (control points) | 19.0 mm NMAS | conforme projeto (rolamento/ligação/base) | 19 | 25 | 2.36 | 2.36 mm (No. 8) | 23 | 49 | ponto_controle | V2 | WisDOT_460 | Table 460-1
US_M323_19.0 | US | AASHTO M 323 | M 323 (atual) | Superpave denso (control points) | 19.0 mm NMAS | conforme projeto (rolamento/ligação/base) | 19 | 25 | 0.075 | 0.075 mm (No. 200) | 2 | 8 | ponto_controle | V2 | WisDOT_460 | Table 460-1
US_M323_19.0 | US | AASHTO M 323 | M 323 (atual) | Superpave denso (control points) | 19.0 mm NMAS | conforme projeto (rolamento/ligação/base) | 19 | 25 | 4.75 | PCS |  | 47 | PCS_limiar | V2 | INDOT_401_2026 |  | % passante na PCS abaixo do limiar → graduação grossa
US_M323_12.5 | US | AASHTO M 323 | M 323 (atual) | Superpave denso (control points) | 12.5 mm NMAS | conforme projeto (rolamento/ligação/base) | 12.5 | 19 | 19 | 19.0 mm | 100 | 100 | ponto_controle | V2 | INDOT_401_2026
US_M323_12.5 | US | AASHTO M 323 | M 323 (atual) | Superpave denso (control points) | 12.5 mm NMAS | conforme projeto (rolamento/ligação/base) | 12.5 | 19 | 12.5 | 12.5 mm | 90 | 100 | ponto_controle | V2 | INDOT_401_2026
US_M323_12.5 | US | AASHTO M 323 | M 323 (atual) | Superpave denso (control points) | 12.5 mm NMAS | conforme projeto (rolamento/ligação/base) | 12.5 | 19 | 9.5 | 9.5 mm |  | 90 | ponto_controle | V2 | INDOT_401_2026 |  | apenas máximo (< 90 %)
US_M323_12.5 | US | AASHTO M 323 | M 323 (atual) | Superpave denso (control points) | 12.5 mm NMAS | conforme projeto (rolamento/ligação/base) | 12.5 | 19 | 2.36 | 2.36 mm (No. 8) | 28 | 58 | ponto_controle | V2 | WisDOT_460 | Table 460-1
US_M323_12.5 | US | AASHTO M 323 | M 323 (atual) | Superpave denso (control points) | 12.5 mm NMAS | conforme projeto (rolamento/ligação/base) | 12.5 | 19 | 0.075 | 0.075 mm (No. 200) | 2 | 10 | ponto_controle | V2 | WisDOT_460 | Table 460-1
US_M323_12.5 | US | AASHTO M 323 | M 323 (atual) | Superpave denso (control points) | 12.5 mm NMAS | conforme projeto (rolamento/ligação/base) | 12.5 | 19 | 2.36 | PCS |  | 39 | PCS_limiar | V2 | INDOT_401_2026 |  | % passante na PCS abaixo do limiar → graduação grossa
US_M323_9.5 | US | AASHTO M 323 | M 323 (atual) | Superpave denso (control points) | 9.5 mm NMAS | conforme projeto (rolamento/ligação/base) | 9.5 | 12.5 | 12.5 | 12.5 mm | 100 | 100 | ponto_controle | V2 | INDOT_401_2026
US_M323_9.5 | US | AASHTO M 323 | M 323 (atual) | Superpave denso (control points) | 9.5 mm NMAS | conforme projeto (rolamento/ligação/base) | 9.5 | 12.5 | 9.5 | 9.5 mm | 90 | 100 | ponto_controle | V2 | INDOT_401_2026
US_M323_9.5 | US | AASHTO M 323 | M 323 (atual) | Superpave denso (control points) | 9.5 mm NMAS | conforme projeto (rolamento/ligação/base) | 9.5 | 12.5 | 4.75 | 4.75 mm |  | 90 | ponto_controle | V2 | INDOT_401_2026 |  | apenas máximo (< 90 %)
US_M323_9.5 | US | AASHTO M 323 | M 323 (atual) | Superpave denso (control points) | 9.5 mm NMAS | conforme projeto (rolamento/ligação/base) | 9.5 | 12.5 | 2.36 | 2.36 mm (No. 8) | 32 | 67 | ponto_controle | V2 | WisDOT_460 | Table 460-1
US_M323_9.5 | US | AASHTO M 323 | M 323 (atual) | Superpave denso (control points) | 9.5 mm NMAS | conforme projeto (rolamento/ligação/base) | 9.5 | 12.5 | 0.075 | 0.075 mm (No. 200) | 2 | 10 | ponto_controle | V2 | WisDOT_460 | Table 460-1
US_M323_9.5 | US | AASHTO M 323 | M 323 (atual) | Superpave denso (control points) | 9.5 mm NMAS | conforme projeto (rolamento/ligação/base) | 9.5 | 12.5 | 2.36 | PCS |  | 47 | PCS_limiar | V2 | INDOT_401_2026 |  | % passante na PCS abaixo do limiar → graduação grossa
US_M323_4.75 | US | AASHTO M 323 | M 323 (atual) | Superpave denso (control points) | 4.75 mm NMAS | camada fina / nivelamento | 4.75 | 9.5 | 9.5 | 9.5 mm | 100 | 100 | ponto_controle | K | AASHTO_M323
US_M323_4.75 | US | AASHTO M 323 | M 323 (atual) | Superpave denso (control points) | 4.75 mm NMAS | camada fina / nivelamento | 4.75 | 9.5 | 4.75 | 4.75 mm | 90 | 100 | ponto_controle | K | AASHTO_M323
US_M323_4.75 | US | AASHTO M 323 | M 323 (atual) | Superpave denso (control points) | 4.75 mm NMAS | camada fina / nivelamento | 4.75 | 9.5 | 1.18 | 1.18 mm (No. 16) | 30 | 60 | ponto_controle | K | AASHTO_M323
US_M323_4.75 | US | AASHTO M 323 | M 323 (atual) | Superpave denso (control points) | 4.75 mm NMAS | camada fina / nivelamento | 4.75 | 9.5 | 0.075 | 0.075 mm (No. 200) | 6 | 12 | ponto_controle | K | AASHTO_M323 |  | WisDOT usa 6–13; conferir edição da M 323
US_M325_SMA_25.0 | US | AASHTO M 325 (NCHRP 9-8) | NCHRP Rep. 425 / M 325 | SMA | SMA 25.0 mm NMAS | rolamento | 25 | 37.5 | 37.5 | 37.5 mm | 100 | 100 | faixa | K | NCHRP_9-8 | Table 2 (NTL 62099) | conferir com AASHTO M 325 vigente (alguns estados usam 0.075: 8–11/12)
US_M325_SMA_25.0 | US | AASHTO M 325 (NCHRP 9-8) | NCHRP Rep. 425 / M 325 | SMA | SMA 25.0 mm NMAS | rolamento | 25 | 37.5 | 25 | 25.0 mm | 90 | 100 | faixa | K | NCHRP_9-8 | Table 2 (NTL 62099) | conferir com AASHTO M 325 vigente (alguns estados usam 0.075: 8–11/12)
US_M325_SMA_25.0 | US | AASHTO M 325 (NCHRP 9-8) | NCHRP Rep. 425 / M 325 | SMA | SMA 25.0 mm NMAS | rolamento | 25 | 37.5 | 19 | 19.0 mm | 30 | 86 | faixa | K | NCHRP_9-8 | Table 2 (NTL 62099) | conferir com AASHTO M 325 vigente (alguns estados usam 0.075: 8–11/12)
US_M325_SMA_25.0 | US | AASHTO M 325 (NCHRP 9-8) | NCHRP Rep. 425 / M 325 | SMA | SMA 25.0 mm NMAS | rolamento | 25 | 37.5 | 12.5 | 12.5 mm | 26 | 63 | faixa | K | NCHRP_9-8 | Table 2 (NTL 62099) | conferir com AASHTO M 325 vigente (alguns estados usam 0.075: 8–11/12)
US_M325_SMA_25.0 | US | AASHTO M 325 (NCHRP 9-8) | NCHRP Rep. 425 / M 325 | SMA | SMA 25.0 mm NMAS | rolamento | 25 | 37.5 | 9.5 | 9.5 mm | 24 | 52 | faixa | K | NCHRP_9-8 | Table 2 (NTL 62099) | conferir com AASHTO M 325 vigente (alguns estados usam 0.075: 8–11/12)
US_M325_SMA_25.0 | US | AASHTO M 325 (NCHRP 9-8) | NCHRP Rep. 425 / M 325 | SMA | SMA 25.0 mm NMAS | rolamento | 25 | 37.5 | 4.75 | 4.75 mm | 20 | 28 | faixa | V2 | NCHRP_9-8 | Table 2 (NTL 62099)
US_M325_SMA_25.0 | US | AASHTO M 325 (NCHRP 9-8) | NCHRP Rep. 425 / M 325 | SMA | SMA 25.0 mm NMAS | rolamento | 25 | 37.5 | 2.36 | 2.36 mm | 16 | 24 | faixa | V2 | NCHRP_9-8 | Table 2 (NTL 62099)
US_M325_SMA_25.0 | US | AASHTO M 325 (NCHRP 9-8) | NCHRP Rep. 425 / M 325 | SMA | SMA 25.0 mm NMAS | rolamento | 25 | 37.5 | 1.18 | 1.18 mm | 13 | 21 | faixa | K | NCHRP_9-8 | Table 2 (NTL 62099) | conferir com AASHTO M 325 vigente (alguns estados usam 0.075: 8–11/12)
US_M325_SMA_25.0 | US | AASHTO M 325 (NCHRP 9-8) | NCHRP Rep. 425 / M 325 | SMA | SMA 25.0 mm NMAS | rolamento | 25 | 37.5 | 0.6 | 0.60 mm | 12 | 18 | faixa | V2 | NCHRP_9-8 | Table 2 (NTL 62099)
US_M325_SMA_25.0 | US | AASHTO M 325 (NCHRP 9-8) | NCHRP Rep. 425 / M 325 | SMA | SMA 25.0 mm NMAS | rolamento | 25 | 37.5 | 0.3 | 0.30 mm | 12 | 15 | faixa | V2 | NCHRP_9-8 | Table 2 (NTL 62099)
US_M325_SMA_25.0 | US | AASHTO M 325 (NCHRP 9-8) | NCHRP Rep. 425 / M 325 | SMA | SMA 25.0 mm NMAS | rolamento | 25 | 37.5 | 0.075 | 0.075 mm | 8 | 10 | faixa | V2 | NCHRP_9-8 | Table 2 (NTL 62099)
US_M325_SMA_19.0 | US | AASHTO M 325 (NCHRP 9-8) | NCHRP Rep. 425 / M 325 | SMA | SMA 19.0 mm NMAS | rolamento | 19 | 25 | 25 | 25.0 mm | 100 | 100 | faixa | K | NCHRP_9-8 | Table 2 (NTL 62099) | conferir com AASHTO M 325 vigente (alguns estados usam 0.075: 8–11/12)
US_M325_SMA_19.0 | US | AASHTO M 325 (NCHRP 9-8) | NCHRP Rep. 425 / M 325 | SMA | SMA 19.0 mm NMAS | rolamento | 19 | 25 | 19 | 19.0 mm | 90 | 100 | faixa | K | NCHRP_9-8 | Table 2 (NTL 62099) | conferir com AASHTO M 325 vigente (alguns estados usam 0.075: 8–11/12)
US_M325_SMA_19.0 | US | AASHTO M 325 (NCHRP 9-8) | NCHRP Rep. 425 / M 325 | SMA | SMA 19.0 mm NMAS | rolamento | 19 | 25 | 12.5 | 12.5 mm | 50 | 74 | faixa | K | NCHRP_9-8 | Table 2 (NTL 62099) | conferir com AASHTO M 325 vigente (alguns estados usam 0.075: 8–11/12)
US_M325_SMA_19.0 | US | AASHTO M 325 (NCHRP 9-8) | NCHRP Rep. 425 / M 325 | SMA | SMA 19.0 mm NMAS | rolamento | 19 | 25 | 9.5 | 9.5 mm | 25 | 60 | faixa | K | NCHRP_9-8 | Table 2 (NTL 62099) | conferir com AASHTO M 325 vigente (alguns estados usam 0.075: 8–11/12)
US_M325_SMA_19.0 | US | AASHTO M 325 (NCHRP 9-8) | NCHRP Rep. 425 / M 325 | SMA | SMA 19.0 mm NMAS | rolamento | 19 | 25 | 4.75 | 4.75 mm | 20 | 28 | faixa | V2 | NCHRP_9-8 | Table 2 (NTL 62099)
US_M325_SMA_19.0 | US | AASHTO M 325 (NCHRP 9-8) | NCHRP Rep. 425 / M 325 | SMA | SMA 19.0 mm NMAS | rolamento | 19 | 25 | 2.36 | 2.36 mm | 16 | 24 | faixa | V2 | NCHRP_9-8 | Table 2 (NTL 62099)
US_M325_SMA_19.0 | US | AASHTO M 325 (NCHRP 9-8) | NCHRP Rep. 425 / M 325 | SMA | SMA 19.0 mm NMAS | rolamento | 19 | 25 | 1.18 | 1.18 mm | 13 | 21 | faixa | K | NCHRP_9-8 | Table 2 (NTL 62099) | conferir com AASHTO M 325 vigente (alguns estados usam 0.075: 8–11/12)
US_M325_SMA_19.0 | US | AASHTO M 325 (NCHRP 9-8) | NCHRP Rep. 425 / M 325 | SMA | SMA 19.0 mm NMAS | rolamento | 19 | 25 | 0.6 | 0.60 mm | 12 | 18 | faixa | V2 | NCHRP_9-8 | Table 2 (NTL 62099)
US_M325_SMA_19.0 | US | AASHTO M 325 (NCHRP 9-8) | NCHRP Rep. 425 / M 325 | SMA | SMA 19.0 mm NMAS | rolamento | 19 | 25 | 0.3 | 0.30 mm | 12 | 15 | faixa | V2 | NCHRP_9-8 | Table 2 (NTL 62099)
US_M325_SMA_19.0 | US | AASHTO M 325 (NCHRP 9-8) | NCHRP Rep. 425 / M 325 | SMA | SMA 19.0 mm NMAS | rolamento | 19 | 25 | 0.075 | 0.075 mm | 8 | 10 | faixa | V2 | NCHRP_9-8 | Table 2 (NTL 62099)
US_M325_SMA_12.5 | US | AASHTO M 325 (NCHRP 9-8) | NCHRP Rep. 425 / M 325 | SMA | SMA 12.5 mm NMAS | rolamento | 12.5 | 19 | 19 | 19.0 mm | 100 | 100 | faixa | K | NCHRP_9-8 | Table 2 (NTL 62099) | conferir com AASHTO M 325 vigente (alguns estados usam 0.075: 8–11/12)
US_M325_SMA_12.5 | US | AASHTO M 325 (NCHRP 9-8) | NCHRP Rep. 425 / M 325 | SMA | SMA 12.5 mm NMAS | rolamento | 12.5 | 19 | 12.5 | 12.5 mm | 90 | 100 | faixa | K | NCHRP_9-8 | Table 2 (NTL 62099) | conferir com AASHTO M 325 vigente (alguns estados usam 0.075: 8–11/12)
US_M325_SMA_12.5 | US | AASHTO M 325 (NCHRP 9-8) | NCHRP Rep. 425 / M 325 | SMA | SMA 12.5 mm NMAS | rolamento | 12.5 | 19 | 9.5 | 9.5 mm | 26 | 78 | faixa | K | NCHRP_9-8 | Table 2 (NTL 62099) | conferir com AASHTO M 325 vigente (alguns estados usam 0.075: 8–11/12)
US_M325_SMA_12.5 | US | AASHTO M 325 (NCHRP 9-8) | NCHRP Rep. 425 / M 325 | SMA | SMA 12.5 mm NMAS | rolamento | 12.5 | 19 | 4.75 | 4.75 mm | 20 | 28 | faixa | V2 | NCHRP_9-8 | Table 2 (NTL 62099)
US_M325_SMA_12.5 | US | AASHTO M 325 (NCHRP 9-8) | NCHRP Rep. 425 / M 325 | SMA | SMA 12.5 mm NMAS | rolamento | 12.5 | 19 | 2.36 | 2.36 mm | 16 | 24 | faixa | V2 | NCHRP_9-8 | Table 2 (NTL 62099)
US_M325_SMA_12.5 | US | AASHTO M 325 (NCHRP 9-8) | NCHRP Rep. 425 / M 325 | SMA | SMA 12.5 mm NMAS | rolamento | 12.5 | 19 | 1.18 | 1.18 mm | 13 | 21 | faixa | K | NCHRP_9-8 | Table 2 (NTL 62099) | conferir com AASHTO M 325 vigente (alguns estados usam 0.075: 8–11/12)
US_M325_SMA_12.5 | US | AASHTO M 325 (NCHRP 9-8) | NCHRP Rep. 425 / M 325 | SMA | SMA 12.5 mm NMAS | rolamento | 12.5 | 19 | 0.6 | 0.60 mm | 12 | 18 | faixa | V2 | NCHRP_9-8 | Table 2 (NTL 62099)
US_M325_SMA_12.5 | US | AASHTO M 325 (NCHRP 9-8) | NCHRP Rep. 425 / M 325 | SMA | SMA 12.5 mm NMAS | rolamento | 12.5 | 19 | 0.3 | 0.30 mm | 12 | 15 | faixa | V2 | NCHRP_9-8 | Table 2 (NTL 62099)
US_M325_SMA_12.5 | US | AASHTO M 325 (NCHRP 9-8) | NCHRP Rep. 425 / M 325 | SMA | SMA 12.5 mm NMAS | rolamento | 12.5 | 19 | 0.075 | 0.075 mm | 8 | 10 | faixa | V2 | NCHRP_9-8 | Table 2 (NTL 62099)
US_M325_SMA_9.5 | US | AASHTO M 325 (NCHRP 9-8) | NCHRP Rep. 425 / M 325 | SMA | SMA 9.5 mm NMAS | rolamento | 9.5 | 12.5 | 12.5 | 12.5 mm | 100 | 100 | faixa | K | NCHRP_9-8 | Table 2 (NTL 62099) | conferir com AASHTO M 325 vigente (alguns estados usam 0.075: 8–11/12)
US_M325_SMA_9.5 | US | AASHTO M 325 (NCHRP 9-8) | NCHRP Rep. 425 / M 325 | SMA | SMA 9.5 mm NMAS | rolamento | 9.5 | 12.5 | 9.5 | 9.5 mm | 90 | 100 | faixa | K | NCHRP_9-8 | Table 2 (NTL 62099) | conferir com AASHTO M 325 vigente (alguns estados usam 0.075: 8–11/12)
US_M325_SMA_9.5 | US | AASHTO M 325 (NCHRP 9-8) | NCHRP Rep. 425 / M 325 | SMA | SMA 9.5 mm NMAS | rolamento | 9.5 | 12.5 | 4.75 | 4.75 mm | 26 | 60 | faixa | V2 | NCHRP_9-8 | Table 2 (NTL 62099)
US_M325_SMA_9.5 | US | AASHTO M 325 (NCHRP 9-8) | NCHRP Rep. 425 / M 325 | SMA | SMA 9.5 mm NMAS | rolamento | 9.5 | 12.5 | 2.36 | 2.36 mm | 20 | 28 | faixa | V2 | NCHRP_9-8 | Table 2 (NTL 62099)
US_M325_SMA_9.5 | US | AASHTO M 325 (NCHRP 9-8) | NCHRP Rep. 425 / M 325 | SMA | SMA 9.5 mm NMAS | rolamento | 9.5 | 12.5 | 1.18 | 1.18 mm | 13 | 21 | faixa | K | NCHRP_9-8 | Table 2 (NTL 62099) | conferir com AASHTO M 325 vigente (alguns estados usam 0.075: 8–11/12)
US_M325_SMA_9.5 | US | AASHTO M 325 (NCHRP 9-8) | NCHRP Rep. 425 / M 325 | SMA | SMA 9.5 mm NMAS | rolamento | 9.5 | 12.5 | 0.6 | 0.60 mm | 12 | 18 | faixa | V2 | NCHRP_9-8 | Table 2 (NTL 62099)
US_M325_SMA_9.5 | US | AASHTO M 325 (NCHRP 9-8) | NCHRP Rep. 425 / M 325 | SMA | SMA 9.5 mm NMAS | rolamento | 9.5 | 12.5 | 0.3 | 0.30 mm | 12 | 15 | faixa | V2 | NCHRP_9-8 | Table 2 (NTL 62099)
US_M325_SMA_9.5 | US | AASHTO M 325 (NCHRP 9-8) | NCHRP Rep. 425 / M 325 | SMA | SMA 9.5 mm NMAS | rolamento | 9.5 | 12.5 | 0.075 | 0.075 mm | 8 | 10 | faixa | V2 | NCHRP_9-8 | Table 2 (NTL 62099)
US_M325_SMA_4.75 | US | AASHTO M 325 (NCHRP 9-8) | NCHRP Rep. 425 / M 325 | SMA | SMA 4.75 mm NMAS | rolamento | 4.75 | 9.5 | 9.5 | 9.5 mm | 100 | 100 | faixa | K | NCHRP_9-8 | Table 2 (NTL 62099) | conferir com AASHTO M 325 vigente (alguns estados usam 0.075: 8–11/12)
US_M325_SMA_4.75 | US | AASHTO M 325 (NCHRP 9-8) | NCHRP Rep. 425 / M 325 | SMA | SMA 4.75 mm NMAS | rolamento | 4.75 | 9.5 | 4.75 | 4.75 mm | 90 | 100 | faixa | V2 | NCHRP_9-8 | Table 2 (NTL 62099)
US_M325_SMA_4.75 | US | AASHTO M 325 (NCHRP 9-8) | NCHRP Rep. 425 / M 325 | SMA | SMA 4.75 mm NMAS | rolamento | 4.75 | 9.5 | 2.36 | 2.36 mm | 28 | 65 | faixa | V2 | NCHRP_9-8 | Table 2 (NTL 62099)
US_M325_SMA_4.75 | US | AASHTO M 325 (NCHRP 9-8) | NCHRP Rep. 425 / M 325 | SMA | SMA 4.75 mm NMAS | rolamento | 4.75 | 9.5 | 1.18 | 1.18 mm | 22 | 36 | faixa | V2 | CDOT_703 | Table 703-5
US_M325_SMA_4.75 | US | AASHTO M 325 (NCHRP 9-8) | NCHRP Rep. 425 / M 325 | SMA | SMA 4.75 mm NMAS | rolamento | 4.75 | 9.5 | 0.6 | 0.60 mm | 18 | 28 | faixa | V2 | NCHRP_9-8 | Table 2 (NTL 62099)
US_M325_SMA_4.75 | US | AASHTO M 325 (NCHRP 9-8) | NCHRP Rep. 425 / M 325 | SMA | SMA 4.75 mm NMAS | rolamento | 4.75 | 9.5 | 0.3 | 0.30 mm | 15 | 22 | faixa | V2 | NCHRP_9-8 | Table 2 (NTL 62099)
US_M325_SMA_4.75 | US | AASHTO M 325 (NCHRP 9-8) | NCHRP Rep. 425 / M 325 | SMA | SMA 4.75 mm NMAS | rolamento | 4.75 | 9.5 | 0.075 | 0.075 mm | 12 | 15 | faixa | V2 | NCHRP_9-8 | Table 2 (NTL 62099)
DE_TL0713_SMA11S | DE | TL Asphalt-StB 07/13 | 2007/2013 | SMA (Splittmastixasphalt) | SMA 11 S | Deckschicht (rolamento) | 11.2 | 16 | 16 | 16 mm | 100 | 100 | faixa | K | EN13108_CONV |  | 1,4D = 100 %
DE_TL0713_SMA11S | DE | TL Asphalt-StB 07/13 | 2007/2013 | SMA (Splittmastixasphalt) | SMA 11 S | Deckschicht (rolamento) | 11.2 | 16 | 11.2 | 11,2 mm | 90 | 100 | faixa | K | EN13108_CONV |  | D = 90–100 %
DE_TL0713_SMA11S | DE | TL Asphalt-StB 07/13 | 2007/2013 | SMA (Splittmastixasphalt) | SMA 11 S | Deckschicht (rolamento) | 11.2 | 16 | 8 | 8 mm |  |  | faixa | P | TL_ASPHALT_07_13 | Tabela 8 | preencher com exemplar FGSV
DE_TL0713_SMA11S | DE | TL Asphalt-StB 07/13 | 2007/2013 | SMA (Splittmastixasphalt) | SMA 11 S | Deckschicht (rolamento) | 11.2 | 16 | 5.6 | 5,6 mm | 35 | 45 | faixa | V2 | RUB_REKOTI_SMA | Tabela 8
DE_TL0713_SMA11S | DE | TL Asphalt-StB 07/13 | 2007/2013 | SMA (Splittmastixasphalt) | SMA 11 S | Deckschicht (rolamento) | 11.2 | 16 | 2 | 2 mm | 20 | 30 | faixa | V2 | RUB_REKOTI_SMA | Tabela 8
DE_TL0713_SMA11S | DE | TL Asphalt-StB 07/13 | 2007/2013 | SMA (Splittmastixasphalt) | SMA 11 S | Deckschicht (rolamento) | 11.2 | 16 | 0.063 | 0,063 mm | 8 | 12 | faixa | V2 | RUB_REKOTI_SMA | Tabela 8
DE_TL0713_SMA8S | DE | TL Asphalt-StB 07/13 | 2007/2013 | SMA (Splittmastixasphalt) | SMA 8 S | Deckschicht (rolamento) | 8 | 11.2 | 11.2 | 11,2 mm | 100 | 100 | faixa | K | EN13108_CONV |  | 1,4D = 100 %
DE_TL0713_SMA8S | DE | TL Asphalt-StB 07/13 | 2007/2013 | SMA (Splittmastixasphalt) | SMA 8 S | Deckschicht (rolamento) | 8 | 11.2 | 8 | 8 mm | 90 | 100 | faixa | K | EN13108_CONV |  | D = 90–100 %
DE_TL0713_SMA8S | DE | TL Asphalt-StB 07/13 | 2007/2013 | SMA (Splittmastixasphalt) | SMA 8 S | Deckschicht (rolamento) | 8 | 11.2 | 5.6 | 5,6 mm | 35 | 55 | faixa | V2 | RUB_REKOTI_SMA | Tabela 8
DE_TL0713_SMA8S | DE | TL Asphalt-StB 07/13 | 2007/2013 | SMA (Splittmastixasphalt) | SMA 8 S | Deckschicht (rolamento) | 8 | 11.2 | 2 | 2 mm | 20 | 30 | faixa | V2 | RUB_REKOTI_SMA | Tabela 8
DE_TL0713_SMA8S | DE | TL Asphalt-StB 07/13 | 2007/2013 | SMA (Splittmastixasphalt) | SMA 8 S | Deckschicht (rolamento) | 8 | 11.2 | 0.063 | 0,063 mm | 8 | 12 | faixa | V2 | RUB_REKOTI_SMA | Tabela 8
DE_TL0713_SMA8N | DE | TL Asphalt-StB 07/13 | 2007/2013 | SMA (Splittmastixasphalt) | SMA 8 N | Deckschicht (rolamento) | 8 | 11.2 | 11.2 | 11,2 mm | 100 | 100 | faixa | K | EN13108_CONV |  | 1,4D = 100 %
DE_TL0713_SMA8N | DE | TL Asphalt-StB 07/13 | 2007/2013 | SMA (Splittmastixasphalt) | SMA 8 N | Deckschicht (rolamento) | 8 | 11.2 | 8 | 8 mm | 90 | 100 | faixa | K | EN13108_CONV |  | D = 90–100 %
DE_TL0713_SMA8N | DE | TL Asphalt-StB 07/13 | 2007/2013 | SMA (Splittmastixasphalt) | SMA 8 N | Deckschicht (rolamento) | 8 | 11.2 | 5.6 | 5,6 mm | 35 | 60 | faixa | V2 | RUB_REKOTI_SMA | Tabela 8
DE_TL0713_SMA8N | DE | TL Asphalt-StB 07/13 | 2007/2013 | SMA (Splittmastixasphalt) | SMA 8 N | Deckschicht (rolamento) | 8 | 11.2 | 2 | 2 mm | 20 | 30 | faixa | V2 | RUB_REKOTI_SMA | Tabela 8
DE_TL0713_SMA8N | DE | TL Asphalt-StB 07/13 | 2007/2013 | SMA (Splittmastixasphalt) | SMA 8 N | Deckschicht (rolamento) | 8 | 11.2 | 0.063 | 0,063 mm | 7 | 12 | faixa | V2 | RUB_REKOTI_SMA | Tabela 8
DE_TL0713_SMA5S | DE | TL Asphalt-StB 07/13 | 2007/2013 | SMA (Splittmastixasphalt) | SMA 5 S | Deckschicht (rolamento) | 5.6 | 8 | 8 | 8 mm | 100 | 100 | faixa | K | EN13108_CONV |  | 1,4D = 100 %
DE_TL0713_SMA5S | DE | TL Asphalt-StB 07/13 | 2007/2013 | SMA (Splittmastixasphalt) | SMA 5 S | Deckschicht (rolamento) | 5.6 | 8 | 5.6 | 5,6 mm | 90 | 100 | faixa | V2 | RUB_REKOTI_SMA | Tabela 8
DE_TL0713_SMA5S | DE | TL Asphalt-StB 07/13 | 2007/2013 | SMA (Splittmastixasphalt) | SMA 5 S | Deckschicht (rolamento) | 5.6 | 8 | 2 | 2 mm | 30 | 40 | faixa | V2 | RUB_REKOTI_SMA | Tabela 8
DE_TL0713_SMA5S | DE | TL Asphalt-StB 07/13 | 2007/2013 | SMA (Splittmastixasphalt) | SMA 5 S | Deckschicht (rolamento) | 5.6 | 8 | 0.063 | 0,063 mm | 7 | 12 | faixa | V2 | RUB_REKOTI_SMA | Tabela 8
DE_TL0713_SMA5N | DE | TL Asphalt-StB 07/13 | 2007/2013 | SMA (Splittmastixasphalt) | SMA 5 N | Deckschicht (rolamento) | 5.6 | 8 | 8 | 8 mm | 100 | 100 | faixa | K | EN13108_CONV |  | 1,4D = 100 %
DE_TL0713_SMA5N | DE | TL Asphalt-StB 07/13 | 2007/2013 | SMA (Splittmastixasphalt) | SMA 5 N | Deckschicht (rolamento) | 5.6 | 8 | 5.6 | 5,6 mm | 90 | 100 | faixa | V2 | RUB_REKOTI_SMA | Tabela 8
DE_TL0713_SMA5N | DE | TL Asphalt-StB 07/13 | 2007/2013 | SMA (Splittmastixasphalt) | SMA 5 N | Deckschicht (rolamento) | 5.6 | 8 | 2 | 2 mm | 30 | 40 | faixa | V2 | RUB_REKOTI_SMA | Tabela 8
DE_TL0713_SMA5N | DE | TL Asphalt-StB 07/13 | 2007/2013 | SMA (Splittmastixasphalt) | SMA 5 N | Deckschicht (rolamento) | 5.6 | 8 | 0.063 | 0,063 mm | 7 | 12 | faixa | V2 | RUB_REKOTI_SMA | Tabela 8
DE_TL0713_AC32TS | DE | TL Asphalt-StB 07/13 | 2007/2013 | AC (Asphaltbeton) | AC 32 T S | Tragschicht (base) | 31.5 | 45 | 45 | 45 mm | 100 | 100 | faixa | K | EN13108_CONV |  | 1,4D = 100 %
DE_TL0713_AC32TS | DE | TL Asphalt-StB 07/13 | 2007/2013 | AC (Asphaltbeton) | AC 32 T S | Tragschicht (base) | 31.5 | 45 | 31.5 | 31,5 mm | 90 | 100 | faixa | K | EN13108_CONV |  | D = 90–100 %
DE_TL0713_AC32TS | DE | TL Asphalt-StB 07/13 | 2007/2013 | AC (Asphaltbeton) | AC 32 T S | Tragschicht (base) | 31.5 | 45 | 22.4 | 22,4 mm |  |  | faixa | P | TL_ASPHALT_07_13 |  | preencher com exemplar FGSV
DE_TL0713_AC32TS | DE | TL Asphalt-StB 07/13 | 2007/2013 | AC (Asphaltbeton) | AC 32 T S | Tragschicht (base) | 31.5 | 45 | 11.2 | 11,2 mm |  |  | faixa | P | TL_ASPHALT_07_13 |  | preencher com exemplar FGSV
DE_TL0713_AC32TS | DE | TL Asphalt-StB 07/13 | 2007/2013 | AC (Asphaltbeton) | AC 32 T S | Tragschicht (base) | 31.5 | 45 | 2 | 2 mm |  |  | faixa | P | TL_ASPHALT_07_13 |  | preencher com exemplar FGSV
DE_TL0713_AC32TS | DE | TL Asphalt-StB 07/13 | 2007/2013 | AC (Asphaltbeton) | AC 32 T S | Tragschicht (base) | 31.5 | 45 | 0.125 | 0,125 mm |  |  | faixa | P | TL_ASPHALT_07_13 |  | preencher com exemplar FGSV
DE_TL0713_AC32TS | DE | TL Asphalt-StB 07/13 | 2007/2013 | AC (Asphaltbeton) | AC 32 T S | Tragschicht (base) | 31.5 | 45 | 0.063 | 0,063 mm |  |  | faixa | P | TL_ASPHALT_07_13 |  | preencher com exemplar FGSV
DE_TL0713_AC22TS | DE | TL Asphalt-StB 07/13 | 2007/2013 | AC (Asphaltbeton) | AC 22 T S | Tragschicht (base) | 22.4 | 31.5 | 31.5 | 31,5 mm | 100 | 100 | faixa | K | EN13108_CONV |  | 1,4D = 100 %
DE_TL0713_AC22TS | DE | TL Asphalt-StB 07/13 | 2007/2013 | AC (Asphaltbeton) | AC 22 T S | Tragschicht (base) | 22.4 | 31.5 | 22.4 | 22,4 mm | 90 | 100 | faixa | K | EN13108_CONV |  | D = 90–100 %
DE_TL0713_AC22TS | DE | TL Asphalt-StB 07/13 | 2007/2013 | AC (Asphaltbeton) | AC 22 T S | Tragschicht (base) | 22.4 | 31.5 | 16 | 16 mm |  |  | faixa | P | TL_ASPHALT_07_13 |  | preencher com exemplar FGSV
DE_TL0713_AC22TS | DE | TL Asphalt-StB 07/13 | 2007/2013 | AC (Asphaltbeton) | AC 22 T S | Tragschicht (base) | 22.4 | 31.5 | 11.2 | 11,2 mm |  |  | faixa | P | TL_ASPHALT_07_13 |  | preencher com exemplar FGSV
DE_TL0713_AC22TS | DE | TL Asphalt-StB 07/13 | 2007/2013 | AC (Asphaltbeton) | AC 22 T S | Tragschicht (base) | 22.4 | 31.5 | 2 | 2 mm |  |  | faixa | P | TL_ASPHALT_07_13 |  | preencher com exemplar FGSV
DE_TL0713_AC22TS | DE | TL Asphalt-StB 07/13 | 2007/2013 | AC (Asphaltbeton) | AC 22 T S | Tragschicht (base) | 22.4 | 31.5 | 0.125 | 0,125 mm |  |  | faixa | P | TL_ASPHALT_07_13 |  | preencher com exemplar FGSV
DE_TL0713_AC22TS | DE | TL Asphalt-StB 07/13 | 2007/2013 | AC (Asphaltbeton) | AC 22 T S | Tragschicht (base) | 22.4 | 31.5 | 0.063 | 0,063 mm |  |  | faixa | P | TL_ASPHALT_07_13 |  | preencher com exemplar FGSV
DE_TL0713_AC32TN | DE | TL Asphalt-StB 07/13 | 2007/2013 | AC (Asphaltbeton) | AC 32 T N | Tragschicht (base) | 31.5 | 45 | 45 | 45 mm | 100 | 100 | faixa | K | EN13108_CONV |  | 1,4D = 100 %
DE_TL0713_AC32TN | DE | TL Asphalt-StB 07/13 | 2007/2013 | AC (Asphaltbeton) | AC 32 T N | Tragschicht (base) | 31.5 | 45 | 31.5 | 31,5 mm | 90 | 100 | faixa | K | EN13108_CONV |  | D = 90–100 %
DE_TL0713_AC32TN | DE | TL Asphalt-StB 07/13 | 2007/2013 | AC (Asphaltbeton) | AC 32 T N | Tragschicht (base) | 31.5 | 45 | 22.4 | 22,4 mm |  |  | faixa | P | TL_ASPHALT_07_13 |  | preencher com exemplar FGSV
DE_TL0713_AC32TN | DE | TL Asphalt-StB 07/13 | 2007/2013 | AC (Asphaltbeton) | AC 32 T N | Tragschicht (base) | 31.5 | 45 | 11.2 | 11,2 mm |  |  | faixa | P | TL_ASPHALT_07_13 |  | preencher com exemplar FGSV
DE_TL0713_AC32TN | DE | TL Asphalt-StB 07/13 | 2007/2013 | AC (Asphaltbeton) | AC 32 T N | Tragschicht (base) | 31.5 | 45 | 2 | 2 mm |  |  | faixa | P | TL_ASPHALT_07_13 |  | preencher com exemplar FGSV
DE_TL0713_AC32TN | DE | TL Asphalt-StB 07/13 | 2007/2013 | AC (Asphaltbeton) | AC 32 T N | Tragschicht (base) | 31.5 | 45 | 0.125 | 0,125 mm |  |  | faixa | P | TL_ASPHALT_07_13 |  | preencher com exemplar FGSV
DE_TL0713_AC32TN | DE | TL Asphalt-StB 07/13 | 2007/2013 | AC (Asphaltbeton) | AC 32 T N | Tragschicht (base) | 31.5 | 45 | 0.063 | 0,063 mm |  |  | faixa | P | TL_ASPHALT_07_13 |  | preencher com exemplar FGSV
DE_TL0713_AC22TN | DE | TL Asphalt-StB 07/13 | 2007/2013 | AC (Asphaltbeton) | AC 22 T N | Tragschicht (base) | 22.4 | 31.5 | 31.5 | 31,5 mm | 100 | 100 | faixa | K | EN13108_CONV |  | 1,4D = 100 %
DE_TL0713_AC22TN | DE | TL Asphalt-StB 07/13 | 2007/2013 | AC (Asphaltbeton) | AC 22 T N | Tragschicht (base) | 22.4 | 31.5 | 22.4 | 22,4 mm | 90 | 100 | faixa | K | EN13108_CONV |  | D = 90–100 %
DE_TL0713_AC22TN | DE | TL Asphalt-StB 07/13 | 2007/2013 | AC (Asphaltbeton) | AC 22 T N | Tragschicht (base) | 22.4 | 31.5 | 16 | 16 mm |  |  | faixa | P | TL_ASPHALT_07_13 |  | preencher com exemplar FGSV
DE_TL0713_AC22TN | DE | TL Asphalt-StB 07/13 | 2007/2013 | AC (Asphaltbeton) | AC 22 T N | Tragschicht (base) | 22.4 | 31.5 | 11.2 | 11,2 mm |  |  | faixa | P | TL_ASPHALT_07_13 |  | preencher com exemplar FGSV
DE_TL0713_AC22TN | DE | TL Asphalt-StB 07/13 | 2007/2013 | AC (Asphaltbeton) | AC 22 T N | Tragschicht (base) | 22.4 | 31.5 | 2 | 2 mm |  |  | faixa | P | TL_ASPHALT_07_13 |  | preencher com exemplar FGSV
DE_TL0713_AC22TN | DE | TL Asphalt-StB 07/13 | 2007/2013 | AC (Asphaltbeton) | AC 22 T N | Tragschicht (base) | 22.4 | 31.5 | 0.125 | 0,125 mm |  |  | faixa | P | TL_ASPHALT_07_13 |  | preencher com exemplar FGSV
DE_TL0713_AC22TN | DE | TL Asphalt-StB 07/13 | 2007/2013 | AC (Asphaltbeton) | AC 22 T N | Tragschicht (base) | 22.4 | 31.5 | 0.063 | 0,063 mm |  |  | faixa | P | TL_ASPHALT_07_13 |  | preencher com exemplar FGSV
DE_TL0713_AC22BS | DE | TL Asphalt-StB 07/13 | 2007/2013 | AC (Asphaltbeton) | AC 22 B S | Binderschicht (ligação) | 22.4 | 31.5 | 31.5 | 31,5 mm | 100 | 100 | faixa | K | EN13108_CONV |  | 1,4D = 100 %
DE_TL0713_AC22BS | DE | TL Asphalt-StB 07/13 | 2007/2013 | AC (Asphaltbeton) | AC 22 B S | Binderschicht (ligação) | 22.4 | 31.5 | 22.4 | 22,4 mm | 90 | 100 | faixa | K | EN13108_CONV |  | D = 90–100 %
DE_TL0713_AC22BS | DE | TL Asphalt-StB 07/13 | 2007/2013 | AC (Asphaltbeton) | AC 22 B S | Binderschicht (ligação) | 22.4 | 31.5 | 16 | 16 mm |  |  | faixa | P | TL_ASPHALT_07_13 |  | preencher com exemplar FGSV
DE_TL0713_AC22BS | DE | TL Asphalt-StB 07/13 | 2007/2013 | AC (Asphaltbeton) | AC 22 B S | Binderschicht (ligação) | 22.4 | 31.5 | 11.2 | 11,2 mm |  |  | faixa | P | TL_ASPHALT_07_13 |  | preencher com exemplar FGSV
DE_TL0713_AC22BS | DE | TL Asphalt-StB 07/13 | 2007/2013 | AC (Asphaltbeton) | AC 22 B S | Binderschicht (ligação) | 22.4 | 31.5 | 8 | 8 mm |  |  | faixa | P | TL_ASPHALT_07_13 |  | preencher com exemplar FGSV
DE_TL0713_AC22BS | DE | TL Asphalt-StB 07/13 | 2007/2013 | AC (Asphaltbeton) | AC 22 B S | Binderschicht (ligação) | 22.4 | 31.5 | 2 | 2 mm |  |  | faixa | P | TL_ASPHALT_07_13 |  | preencher com exemplar FGSV
DE_TL0713_AC22BS | DE | TL Asphalt-StB 07/13 | 2007/2013 | AC (Asphaltbeton) | AC 22 B S | Binderschicht (ligação) | 22.4 | 31.5 | 0.125 | 0,125 mm |  |  | faixa | P | TL_ASPHALT_07_13 |  | preencher com exemplar FGSV
DE_TL0713_AC22BS | DE | TL Asphalt-StB 07/13 | 2007/2013 | AC (Asphaltbeton) | AC 22 B S | Binderschicht (ligação) | 22.4 | 31.5 | 0.063 | 0,063 mm |  |  | faixa | P | TL_ASPHALT_07_13 |  | preencher com exemplar FGSV
DE_TL0713_AC16BS | DE | TL Asphalt-StB 07/13 | 2007/2013 | AC (Asphaltbeton) | AC 16 B S | Binderschicht (ligação) | 16 | 22.4 | 22.4 | 22,4 mm | 100 | 100 | faixa | K | EN13108_CONV |  | 1,4D = 100 %
DE_TL0713_AC16BS | DE | TL Asphalt-StB 07/13 | 2007/2013 | AC (Asphaltbeton) | AC 16 B S | Binderschicht (ligação) | 16 | 22.4 | 16 | 16 mm | 90 | 100 | faixa | K | EN13108_CONV |  | D = 90–100 %
DE_TL0713_AC16BS | DE | TL Asphalt-StB 07/13 | 2007/2013 | AC (Asphaltbeton) | AC 16 B S | Binderschicht (ligação) | 16 | 22.4 | 11.2 | 11,2 mm |  |  | faixa | P | TL_ASPHALT_07_13 |  | preencher com exemplar FGSV
DE_TL0713_AC16BS | DE | TL Asphalt-StB 07/13 | 2007/2013 | AC (Asphaltbeton) | AC 16 B S | Binderschicht (ligação) | 16 | 22.4 | 8 | 8 mm |  |  | faixa | P | TL_ASPHALT_07_13 |  | preencher com exemplar FGSV
DE_TL0713_AC16BS | DE | TL Asphalt-StB 07/13 | 2007/2013 | AC (Asphaltbeton) | AC 16 B S | Binderschicht (ligação) | 16 | 22.4 | 2 | 2 mm |  |  | faixa | P | TL_ASPHALT_07_13 |  | preencher com exemplar FGSV
DE_TL0713_AC16BS | DE | TL Asphalt-StB 07/13 | 2007/2013 | AC (Asphaltbeton) | AC 16 B S | Binderschicht (ligação) | 16 | 22.4 | 0.125 | 0,125 mm |  |  | faixa | P | TL_ASPHALT_07_13 |  | preencher com exemplar FGSV
DE_TL0713_AC16BS | DE | TL Asphalt-StB 07/13 | 2007/2013 | AC (Asphaltbeton) | AC 16 B S | Binderschicht (ligação) | 16 | 22.4 | 0.063 | 0,063 mm |  |  | faixa | P | TL_ASPHALT_07_13 |  | preencher com exemplar FGSV
DE_TL0713_AC16BN | DE | TL Asphalt-StB 07/13 | 2007/2013 | AC (Asphaltbeton) | AC 16 B N | Binderschicht (ligação) | 16 | 22.4 | 22.4 | 22,4 mm | 100 | 100 | faixa | K | EN13108_CONV |  | 1,4D = 100 %
DE_TL0713_AC16BN | DE | TL Asphalt-StB 07/13 | 2007/2013 | AC (Asphaltbeton) | AC 16 B N | Binderschicht (ligação) | 16 | 22.4 | 16 | 16 mm | 90 | 100 | faixa | K | EN13108_CONV |  | D = 90–100 %
DE_TL0713_AC16BN | DE | TL Asphalt-StB 07/13 | 2007/2013 | AC (Asphaltbeton) | AC 16 B N | Binderschicht (ligação) | 16 | 22.4 | 11.2 | 11,2 mm |  |  | faixa | P | TL_ASPHALT_07_13 |  | preencher com exemplar FGSV
DE_TL0713_AC16BN | DE | TL Asphalt-StB 07/13 | 2007/2013 | AC (Asphaltbeton) | AC 16 B N | Binderschicht (ligação) | 16 | 22.4 | 8 | 8 mm |  |  | faixa | P | TL_ASPHALT_07_13 |  | preencher com exemplar FGSV
DE_TL0713_AC16BN | DE | TL Asphalt-StB 07/13 | 2007/2013 | AC (Asphaltbeton) | AC 16 B N | Binderschicht (ligação) | 16 | 22.4 | 2 | 2 mm |  |  | faixa | P | TL_ASPHALT_07_13 |  | preencher com exemplar FGSV
DE_TL0713_AC16BN | DE | TL Asphalt-StB 07/13 | 2007/2013 | AC (Asphaltbeton) | AC 16 B N | Binderschicht (ligação) | 16 | 22.4 | 0.125 | 0,125 mm |  |  | faixa | P | TL_ASPHALT_07_13 |  | preencher com exemplar FGSV
DE_TL0713_AC16BN | DE | TL Asphalt-StB 07/13 | 2007/2013 | AC (Asphaltbeton) | AC 16 B N | Binderschicht (ligação) | 16 | 22.4 | 0.063 | 0,063 mm |  |  | faixa | P | TL_ASPHALT_07_13 |  | preencher com exemplar FGSV
DE_TL0713_AC16DS | DE | TL Asphalt-StB 07/13 | 2007/2013 | AC (Asphaltbeton) | AC 16 D S | Deckschicht (rolamento) | 16 | 22.4 | 22.4 | 22,4 mm | 100 | 100 | faixa | K | EN13108_CONV |  | 1,4D = 100 %
DE_TL0713_AC16DS | DE | TL Asphalt-StB 07/13 | 2007/2013 | AC (Asphaltbeton) | AC 16 D S | Deckschicht (rolamento) | 16 | 22.4 | 16 | 16 mm | 90 | 100 | faixa | K | EN13108_CONV |  | D = 90–100 %
DE_TL0713_AC16DS | DE | TL Asphalt-StB 07/13 | 2007/2013 | AC (Asphaltbeton) | AC 16 D S | Deckschicht (rolamento) | 16 | 22.4 | 11.2 | 11,2 mm |  |  | faixa | P | TL_ASPHALT_07_13 |  | preencher com exemplar FGSV
DE_TL0713_AC16DS | DE | TL Asphalt-StB 07/13 | 2007/2013 | AC (Asphaltbeton) | AC 16 D S | Deckschicht (rolamento) | 16 | 22.4 | 8 | 8 mm |  |  | faixa | P | TL_ASPHALT_07_13 |  | preencher com exemplar FGSV
DE_TL0713_AC16DS | DE | TL Asphalt-StB 07/13 | 2007/2013 | AC (Asphaltbeton) | AC 16 D S | Deckschicht (rolamento) | 16 | 22.4 | 2 | 2 mm |  |  | faixa | P | TL_ASPHALT_07_13 |  | preencher com exemplar FGSV
DE_TL0713_AC16DS | DE | TL Asphalt-StB 07/13 | 2007/2013 | AC (Asphaltbeton) | AC 16 D S | Deckschicht (rolamento) | 16 | 22.4 | 0.125 | 0,125 mm |  |  | faixa | P | TL_ASPHALT_07_13 |  | preencher com exemplar FGSV
DE_TL0713_AC16DS | DE | TL Asphalt-StB 07/13 | 2007/2013 | AC (Asphaltbeton) | AC 16 D S | Deckschicht (rolamento) | 16 | 22.4 | 0.063 | 0,063 mm |  |  | faixa | P | TL_ASPHALT_07_13 |  | preencher com exemplar FGSV
DE_TL0713_AC11DS | DE | TL Asphalt-StB 07/13 | 2007/2013 | AC (Asphaltbeton) | AC 11 D S | Deckschicht (rolamento) | 11.2 | 16 | 16 | 16 mm | 100 | 100 | faixa | K | EN13108_CONV |  | 1,4D = 100 %
DE_TL0713_AC11DS | DE | TL Asphalt-StB 07/13 | 2007/2013 | AC (Asphaltbeton) | AC 11 D S | Deckschicht (rolamento) | 11.2 | 16 | 11.2 | 11,2 mm | 90 | 100 | faixa | K | EN13108_CONV |  | D = 90–100 %
DE_TL0713_AC11DS | DE | TL Asphalt-StB 07/13 | 2007/2013 | AC (Asphaltbeton) | AC 11 D S | Deckschicht (rolamento) | 11.2 | 16 | 8 | 8 mm |  |  | faixa | P | TL_ASPHALT_07_13 |  | preencher com exemplar FGSV
DE_TL0713_AC11DS | DE | TL Asphalt-StB 07/13 | 2007/2013 | AC (Asphaltbeton) | AC 11 D S | Deckschicht (rolamento) | 11.2 | 16 | 5.6 | 5,6 mm |  |  | faixa | P | TL_ASPHALT_07_13 |  | preencher com exemplar FGSV
DE_TL0713_AC11DS | DE | TL Asphalt-StB 07/13 | 2007/2013 | AC (Asphaltbeton) | AC 11 D S | Deckschicht (rolamento) | 11.2 | 16 | 2 | 2 mm |  |  | faixa | P | TL_ASPHALT_07_13 |  | preencher com exemplar FGSV
DE_TL0713_AC11DS | DE | TL Asphalt-StB 07/13 | 2007/2013 | AC (Asphaltbeton) | AC 11 D S | Deckschicht (rolamento) | 11.2 | 16 | 0.125 | 0,125 mm |  |  | faixa | P | TL_ASPHALT_07_13 |  | preencher com exemplar FGSV
DE_TL0713_AC11DS | DE | TL Asphalt-StB 07/13 | 2007/2013 | AC (Asphaltbeton) | AC 11 D S | Deckschicht (rolamento) | 11.2 | 16 | 0.063 | 0,063 mm |  |  | faixa | P | TL_ASPHALT_07_13 |  | preencher com exemplar FGSV
DE_TL0713_AC8DS | DE | TL Asphalt-StB 07/13 | 2007/2013 | AC (Asphaltbeton) | AC 8 D S | Deckschicht (rolamento) | 8 | 11.2 | 11.2 | 11,2 mm | 100 | 100 | faixa | K | EN13108_CONV |  | 1,4D = 100 %
DE_TL0713_AC8DS | DE | TL Asphalt-StB 07/13 | 2007/2013 | AC (Asphaltbeton) | AC 8 D S | Deckschicht (rolamento) | 8 | 11.2 | 8 | 8 mm | 90 | 100 | faixa | K | EN13108_CONV |  | D = 90–100 %
DE_TL0713_AC8DS | DE | TL Asphalt-StB 07/13 | 2007/2013 | AC (Asphaltbeton) | AC 8 D S | Deckschicht (rolamento) | 8 | 11.2 | 5.6 | 5,6 mm |  |  | faixa | P | TL_ASPHALT_07_13 |  | preencher com exemplar FGSV
DE_TL0713_AC8DS | DE | TL Asphalt-StB 07/13 | 2007/2013 | AC (Asphaltbeton) | AC 8 D S | Deckschicht (rolamento) | 8 | 11.2 | 2 | 2 mm |  |  | faixa | P | TL_ASPHALT_07_13 |  | preencher com exemplar FGSV
DE_TL0713_AC8DS | DE | TL Asphalt-StB 07/13 | 2007/2013 | AC (Asphaltbeton) | AC 8 D S | Deckschicht (rolamento) | 8 | 11.2 | 0.125 | 0,125 mm |  |  | faixa | P | TL_ASPHALT_07_13 |  | preencher com exemplar FGSV
DE_TL0713_AC8DS | DE | TL Asphalt-StB 07/13 | 2007/2013 | AC (Asphaltbeton) | AC 8 D S | Deckschicht (rolamento) | 8 | 11.2 | 0.063 | 0,063 mm |  |  | faixa | P | TL_ASPHALT_07_13 |  | preencher com exemplar FGSV
DE_TL0713_AC11DN | DE | TL Asphalt-StB 07/13 | 2007/2013 | AC (Asphaltbeton) | AC 11 D N | Deckschicht (rolamento) | 11.2 | 16 | 16 | 16 mm | 100 | 100 | faixa | K | EN13108_CONV |  | 1,4D = 100 %
DE_TL0713_AC11DN | DE | TL Asphalt-StB 07/13 | 2007/2013 | AC (Asphaltbeton) | AC 11 D N | Deckschicht (rolamento) | 11.2 | 16 | 11.2 | 11,2 mm | 90 | 100 | faixa | K | EN13108_CONV |  | D = 90–100 %
DE_TL0713_AC11DN | DE | TL Asphalt-StB 07/13 | 2007/2013 | AC (Asphaltbeton) | AC 11 D N | Deckschicht (rolamento) | 11.2 | 16 | 8 | 8 mm |  |  | faixa | P | TL_ASPHALT_07_13 |  | preencher com exemplar FGSV
DE_TL0713_AC11DN | DE | TL Asphalt-StB 07/13 | 2007/2013 | AC (Asphaltbeton) | AC 11 D N | Deckschicht (rolamento) | 11.2 | 16 | 5.6 | 5,6 mm |  |  | faixa | P | TL_ASPHALT_07_13 |  | preencher com exemplar FGSV
DE_TL0713_AC11DN | DE | TL Asphalt-StB 07/13 | 2007/2013 | AC (Asphaltbeton) | AC 11 D N | Deckschicht (rolamento) | 11.2 | 16 | 2 | 2 mm |  |  | faixa | P | TL_ASPHALT_07_13 |  | preencher com exemplar FGSV
DE_TL0713_AC11DN | DE | TL Asphalt-StB 07/13 | 2007/2013 | AC (Asphaltbeton) | AC 11 D N | Deckschicht (rolamento) | 11.2 | 16 | 0.125 | 0,125 mm |  |  | faixa | P | TL_ASPHALT_07_13 |  | preencher com exemplar FGSV
DE_TL0713_AC11DN | DE | TL Asphalt-StB 07/13 | 2007/2013 | AC (Asphaltbeton) | AC 11 D N | Deckschicht (rolamento) | 11.2 | 16 | 0.063 | 0,063 mm |  |  | faixa | P | TL_ASPHALT_07_13 |  | preencher com exemplar FGSV
DE_TL0713_AC8DN | DE | TL Asphalt-StB 07/13 | 2007/2013 | AC (Asphaltbeton) | AC 8 D N | Deckschicht (rolamento) | 8 | 11.2 | 11.2 | 11,2 mm | 100 | 100 | faixa | K | EN13108_CONV |  | 1,4D = 100 %
DE_TL0713_AC8DN | DE | TL Asphalt-StB 07/13 | 2007/2013 | AC (Asphaltbeton) | AC 8 D N | Deckschicht (rolamento) | 8 | 11.2 | 8 | 8 mm | 90 | 100 | faixa | K | EN13108_CONV |  | D = 90–100 %
DE_TL0713_AC8DN | DE | TL Asphalt-StB 07/13 | 2007/2013 | AC (Asphaltbeton) | AC 8 D N | Deckschicht (rolamento) | 8 | 11.2 | 5.6 | 5,6 mm |  |  | faixa | P | TL_ASPHALT_07_13 |  | preencher com exemplar FGSV
DE_TL0713_AC8DN | DE | TL Asphalt-StB 07/13 | 2007/2013 | AC (Asphaltbeton) | AC 8 D N | Deckschicht (rolamento) | 8 | 11.2 | 2 | 2 mm |  |  | faixa | P | TL_ASPHALT_07_13 |  | preencher com exemplar FGSV
DE_TL0713_AC8DN | DE | TL Asphalt-StB 07/13 | 2007/2013 | AC (Asphaltbeton) | AC 8 D N | Deckschicht (rolamento) | 8 | 11.2 | 0.125 | 0,125 mm |  |  | faixa | P | TL_ASPHALT_07_13 |  | preencher com exemplar FGSV
DE_TL0713_AC8DN | DE | TL Asphalt-StB 07/13 | 2007/2013 | AC (Asphaltbeton) | AC 8 D N | Deckschicht (rolamento) | 8 | 11.2 | 0.063 | 0,063 mm |  |  | faixa | P | TL_ASPHALT_07_13 |  | preencher com exemplar FGSV
DE_TL0713_AC8DL | DE | TL Asphalt-StB 07/13 | 2007/2013 | AC (Asphaltbeton) | AC 8 D L | Deckschicht (rolamento) | 8 | 11.2 | 11.2 | 11,2 mm | 100 | 100 | faixa | K | EN13108_CONV |  | 1,4D = 100 %
DE_TL0713_AC8DL | DE | TL Asphalt-StB 07/13 | 2007/2013 | AC (Asphaltbeton) | AC 8 D L | Deckschicht (rolamento) | 8 | 11.2 | 8 | 8 mm | 90 | 100 | faixa | K | EN13108_CONV |  | D = 90–100 %
DE_TL0713_AC8DL | DE | TL Asphalt-StB 07/13 | 2007/2013 | AC (Asphaltbeton) | AC 8 D L | Deckschicht (rolamento) | 8 | 11.2 | 5.6 | 5,6 mm |  |  | faixa | P | TL_ASPHALT_07_13 |  | preencher com exemplar FGSV
DE_TL0713_AC8DL | DE | TL Asphalt-StB 07/13 | 2007/2013 | AC (Asphaltbeton) | AC 8 D L | Deckschicht (rolamento) | 8 | 11.2 | 2 | 2 mm |  |  | faixa | P | TL_ASPHALT_07_13 |  | preencher com exemplar FGSV
DE_TL0713_AC8DL | DE | TL Asphalt-StB 07/13 | 2007/2013 | AC (Asphaltbeton) | AC 8 D L | Deckschicht (rolamento) | 8 | 11.2 | 0.125 | 0,125 mm |  |  | faixa | P | TL_ASPHALT_07_13 |  | preencher com exemplar FGSV
DE_TL0713_AC8DL | DE | TL Asphalt-StB 07/13 | 2007/2013 | AC (Asphaltbeton) | AC 8 D L | Deckschicht (rolamento) | 8 | 11.2 | 0.063 | 0,063 mm |  |  | faixa | P | TL_ASPHALT_07_13 |  | preencher com exemplar FGSV
DE_TL0713_AC5DL | DE | TL Asphalt-StB 07/13 | 2007/2013 | AC (Asphaltbeton) | AC 5 D L | Deckschicht (rolamento) | 5.6 | 8 | 8 | 8 mm | 100 | 100 | faixa | K | EN13108_CONV |  | 1,4D = 100 %
DE_TL0713_AC5DL | DE | TL Asphalt-StB 07/13 | 2007/2013 | AC (Asphaltbeton) | AC 5 D L | Deckschicht (rolamento) | 5.6 | 8 | 5.6 | 5,6 mm | 90 | 100 | faixa | K | EN13108_CONV |  | D = 90–100 %
DE_TL0713_AC5DL | DE | TL Asphalt-StB 07/13 | 2007/2013 | AC (Asphaltbeton) | AC 5 D L | Deckschicht (rolamento) | 5.6 | 8 | 2 | 2 mm |  |  | faixa | P | TL_ASPHALT_07_13 |  | preencher com exemplar FGSV
DE_TL0713_AC5DL | DE | TL Asphalt-StB 07/13 | 2007/2013 | AC (Asphaltbeton) | AC 5 D L | Deckschicht (rolamento) | 5.6 | 8 | 0.125 | 0,125 mm |  |  | faixa | P | TL_ASPHALT_07_13 |  | preencher com exemplar FGSV
DE_TL0713_AC5DL | DE | TL Asphalt-StB 07/13 | 2007/2013 | AC (Asphaltbeton) | AC 5 D L | Deckschicht (rolamento) | 5.6 | 8 | 0.063 | 0,063 mm |  |  | faixa | P | TL_ASPHALT_07_13 |  | preencher com exemplar FGSV
DE_TL0713_PA16 | DE | TL Asphalt-StB 07/13 | 2007/2013 | PA (Offenporiger Asphalt) | PA 16 | Deckschicht drenante | 16 | 22.4 | 22.4 | 22,4 mm | 100 | 100 | faixa | K | EN13108_CONV |  | 1,4D = 100 %
DE_TL0713_PA16 | DE | TL Asphalt-StB 07/13 | 2007/2013 | PA (Offenporiger Asphalt) | PA 16 | Deckschicht drenante | 16 | 22.4 | 16 | 16 mm | 90 | 100 | faixa | K | EN13108_CONV |  | D = 90–100 %
DE_TL0713_PA16 | DE | TL Asphalt-StB 07/13 | 2007/2013 | PA (Offenporiger Asphalt) | PA 16 | Deckschicht drenante | 16 | 22.4 | 11.2 | 11,2 mm |  |  | faixa | P | TL_ASPHALT_07_13 |  | preencher com exemplar FGSV
DE_TL0713_PA16 | DE | TL Asphalt-StB 07/13 | 2007/2013 | PA (Offenporiger Asphalt) | PA 16 | Deckschicht drenante | 16 | 22.4 | 8 | 8 mm |  |  | faixa | P | TL_ASPHALT_07_13 |  | preencher com exemplar FGSV
DE_TL0713_PA16 | DE | TL Asphalt-StB 07/13 | 2007/2013 | PA (Offenporiger Asphalt) | PA 16 | Deckschicht drenante | 16 | 22.4 | 5.6 | 5,6 mm |  |  | faixa | P | TL_ASPHALT_07_13 |  | preencher com exemplar FGSV
DE_TL0713_PA16 | DE | TL Asphalt-StB 07/13 | 2007/2013 | PA (Offenporiger Asphalt) | PA 16 | Deckschicht drenante | 16 | 22.4 | 2 | 2 mm |  |  | faixa | P | TL_ASPHALT_07_13 |  | preencher com exemplar FGSV
DE_TL0713_PA16 | DE | TL Asphalt-StB 07/13 | 2007/2013 | PA (Offenporiger Asphalt) | PA 16 | Deckschicht drenante | 16 | 22.4 | 0.063 | 0,063 mm |  |  | faixa | P | TL_ASPHALT_07_13 |  | preencher com exemplar FGSV
DE_TL0713_PA11 | DE | TL Asphalt-StB 07/13 | 2007/2013 | PA (Offenporiger Asphalt) | PA 11 | Deckschicht drenante | 11.2 | 16 | 16 | 16 mm | 100 | 100 | faixa | K | EN13108_CONV |  | 1,4D = 100 %
DE_TL0713_PA11 | DE | TL Asphalt-StB 07/13 | 2007/2013 | PA (Offenporiger Asphalt) | PA 11 | Deckschicht drenante | 11.2 | 16 | 11.2 | 11,2 mm | 90 | 100 | faixa | K | EN13108_CONV |  | D = 90–100 %
DE_TL0713_PA11 | DE | TL Asphalt-StB 07/13 | 2007/2013 | PA (Offenporiger Asphalt) | PA 11 | Deckschicht drenante | 11.2 | 16 | 8 | 8 mm |  |  | faixa | P | TL_ASPHALT_07_13 |  | preencher com exemplar FGSV
DE_TL0713_PA11 | DE | TL Asphalt-StB 07/13 | 2007/2013 | PA (Offenporiger Asphalt) | PA 11 | Deckschicht drenante | 11.2 | 16 | 5.6 | 5,6 mm |  |  | faixa | P | TL_ASPHALT_07_13 |  | preencher com exemplar FGSV
DE_TL0713_PA11 | DE | TL Asphalt-StB 07/13 | 2007/2013 | PA (Offenporiger Asphalt) | PA 11 | Deckschicht drenante | 11.2 | 16 | 2 | 2 mm |  |  | faixa | P | TL_ASPHALT_07_13 |  | preencher com exemplar FGSV
DE_TL0713_PA11 | DE | TL Asphalt-StB 07/13 | 2007/2013 | PA (Offenporiger Asphalt) | PA 11 | Deckschicht drenante | 11.2 | 16 | 0.063 | 0,063 mm |  |  | faixa | P | TL_ASPHALT_07_13 |  | preencher com exemplar FGSV
DE_TL0713_PA8 | DE | TL Asphalt-StB 07/13 | 2007/2013 | PA (Offenporiger Asphalt) | PA 8 | Deckschicht drenante | 8 | 11.2 | 11.2 | 11,2 mm | 100 | 100 | faixa | K | EN13108_CONV |  | 1,4D = 100 %
DE_TL0713_PA8 | DE | TL Asphalt-StB 07/13 | 2007/2013 | PA (Offenporiger Asphalt) | PA 8 | Deckschicht drenante | 8 | 11.2 | 8 | 8 mm | 90 | 100 | faixa | K | EN13108_CONV |  | D = 90–100 %
DE_TL0713_PA8 | DE | TL Asphalt-StB 07/13 | 2007/2013 | PA (Offenporiger Asphalt) | PA 8 | Deckschicht drenante | 8 | 11.2 | 5.6 | 5,6 mm |  |  | faixa | P | TL_ASPHALT_07_13 |  | preencher com exemplar FGSV
DE_TL0713_PA8 | DE | TL Asphalt-StB 07/13 | 2007/2013 | PA (Offenporiger Asphalt) | PA 8 | Deckschicht drenante | 8 | 11.2 | 2 | 2 mm |  |  | faixa | P | TL_ASPHALT_07_13 |  | preencher com exemplar FGSV
DE_TL0713_PA8 | DE | TL Asphalt-StB 07/13 | 2007/2013 | PA (Offenporiger Asphalt) | PA 8 | Deckschicht drenante | 8 | 11.2 | 0.063 | 0,063 mm |  |  | faixa | P | TL_ASPHALT_07_13 |  | preencher com exemplar FGSV

## Tolerancias_DNIT
standard | sieve_mm | sieve_name | tol_pct | status | source_id | source_locator
DNIT 031/2024-ES | 38.1 | 1 1/2" |  | V1 | DNIT031_2024 | Tabela 3, p. 8
DNIT 031/2024-ES | 25.4 | 1" | 7 | V1 | DNIT031_2024 | Tabela 3, p. 8
DNIT 031/2024-ES | 19.1 | 3/4" | 7 | V1 | DNIT031_2024 | Tabela 3, p. 8
DNIT 031/2024-ES | 12.7 | 1/2" | 7 | V1 | DNIT031_2024 | Tabela 3, p. 8
DNIT 031/2024-ES | 9.5 | 3/8" | 7 | V1 | DNIT031_2024 | Tabela 3, p. 8
DNIT 031/2024-ES | 6.3 | 1/4" | 7 | V1 | DNIT031_2024 | Tabela 3, p. 8
DNIT 031/2024-ES | 4.8 | Nº 4 | 5 | V1 | DNIT031_2024 | Tabela 3, p. 8
DNIT 031/2024-ES | 2.36 | Nº 8 | 5 | V1 | DNIT031_2024 | Tabela 3, p. 8
DNIT 031/2024-ES | 1.18 | Nº 16 | 5 | V1 | DNIT031_2024 | Tabela 3, p. 8
DNIT 031/2024-ES | 0.6 | Nº 30 | 5 | V1 | DNIT031_2024 | Tabela 3, p. 8
DNIT 031/2024-ES | 0.3 | Nº 50 | 4 | V1 | DNIT031_2024 | Tabela 3, p. 8
DNIT 031/2024-ES | 0.15 | Nº 100 | 3 | V1 | DNIT031_2024 | Tabela 3, p. 8
DNIT 031/2024-ES | 0.075 | Nº 200 | 2 | V1 | DNIT031_2024 | Tabela 3, p. 8

## Fontes
source_id | kind | citation | url | note
DNIT031_2024 | primária | DNIT 031/2024-ES – Pavimentação – Concreto asfáltico – Especificação de serviço. IPR/DNIT, out. 2024 (versão corrigida 27/11/2025). | https://www.gov.br/dnit/pt-br/assuntos/planejamento-e-pesquisa/ipr/coletanea-de-normas/coletanea-de-normas/especificacao-de-servico-es/dnit_031_2024_es_com_incorporacao_da_errata-1.pdf | Tabelas 1 (faixas), 2 (PCP), 3 (tolerâncias), 5 (VAM), p. 8–9.
DNIT031_2006 | primária (não acessada nesta sessão) | DNIT 031/2006-ES – Pavimentos flexíveis – Concreto asfáltico – Especificação de serviço. IPR/DNIT, 2006. (cancelada pela 031/2024) |  | Faixas A, B, C. Valores inseridos de conhecimento prévio (status K) – conferir com a tabela da norma.
AASHTO_M323 | primária (paga) | AASHTO M 323 – Standard Specification for Superpave Volumetric Mix Design. |  | Pontos de controle por NMAS e PCS. Confirmados via fontes secundárias abaixo.
WisDOT_460 | secundária | Wisconsin DOT, Standard Spec Section 460, Table 460-1 – Aggregate gradation master range. | https://www.wisconsindot.gov/rdwy/stndspec/ss-04-60.pdf | Reproduz pontos de controle Superpave em 2.36 mm e 0.075 mm.
INDOT_401_2026 | secundária | Indiana DOT Standard Specifications 2026, Section 400 (Superpave control points, PCS). | https://www.in.gov/dot/div/contracts/standards/book/sep25/400-2026.pdf | Pontos de controle na NMAS / peneira acima e PCS por designação.
NTL_89514 | secundária | FHWA/NTL – Superpave Mixture Design (doc. 89514), tabela de pontos de controle. | https://rosap.ntl.bts.gov/view/dot/89514/dot_89514_DS1.pdf | Controle em 2.36 mm por NMAS.
NCHRP_9-8 | secundária | NCHRP Project 9-8 / NCHRP Report 425 – Designing SMA mixtures (base da AASHTO M 325), conforme reproduzido em FHWA/NTL doc. 62099, Table 2. | https://rosap.ntl.bts.gov/view/dot/62099/dot_62099_DS1.pdf | Peneiras 4.75 / 2.36 / 0.60 / 0.30 / 0.075 confirmadas; peneiras superiores e 1.18 mm de conhecimento prévio.
CDOT_703 | secundária | Colorado DOT 2021 Construction Specs, Table 703-5 – Master range for SMA. | https://codot.gov/business/designsupport/cdot-construction-specifications/2021-construction-specifications/specs-changes-under-consideration/2021-10-06/703a | Confirma SMA 4.75 mm NMAS em 1.18 mm (22–36).
TL_ASPHALT_07_13 | primária (paga, FGSV) | FGSV – TL Asphalt-StB 07/13: Technische Lieferbedingungen für Asphaltmischgut für den Bau von Verkehrsflächenbefestigungen, Ausgabe 2007/Fassung 2013. (Atenção: TL Asphalt-StB 25 em introdução.) |  | Tabelas 4 (AC T), 6 (AC B), 7 (AC D), 8 (SMA), 10 (PA).
RUB_REKOTI_SMA | secundária | Ruhr-Universität Bochum, Wiki ReKoTi – 'Splittmastixasphalt (SMA)', reprodução da Tabela 8 da TL Asphalt-StB 07/13. | https://rekoti.inf.bi.ruhr-uni-bochum.de/w/index.php/Splittmastixasphalt_(SMA) | Siebdurchgang 5,6 / 2 / 0,063 mm para SMA 11 S, 8 S, 5 S, 8 N, 5 N.
EN13108_CONV | convenção normativa | DIN EN 13108-1/-5/-7 + TL Asphalt-StB: estrutura de requisitos 1,4D = 100 %, D = 90–100 %. |  | Linhas de topo inseridas por convenção (status K).